## 版数 (hidden)
版数 | 日付 | 内容
1.0 | 2022-04-01 | 初版作成

## Main-sheet-Back (記入例) (hidden)
PCN変化点評価シート（後工程）
申請内容 | PCN
１．変更に伴う製造上の変更点確認（後工程）
[13 empty] | 変更点 | [20 empty] | 確認事項 | [12 empty] | 確認結果
申請理由 | 拠点実績 |  |  |  | 技術要素 |  | 変更内容 |  |  |  |  | 注釈 | Man |  |  | Machine |  |  | Material |  |  |  | Method |  |  |  | Enviornment |  |  | 半導体製品内で変更影響の補正を行う変更有り |  |  | 注釈 | 基礎特性(工程能力)
[13 empty] | 作業者 管理変更 |  | 注釈 | 装置変更 |  | 注釈 | 材料変更 |  |  | 注釈 | 工法変更 |  |  | 注釈 | クリーン度 管理変更 |  | 注釈 |  |  |  |  | 形状(寸法等) | [6 empty] | 特性(機械的強度等) | [5 empty] | 初期工程 能力調査 [IPS] |  |  |  |  | 測定システム 解析調査 [MSA]
入力Guide |  |  |  |  | リストより選択 |  | "変更内容"は、標準メニューに補足説明の必要なもの その他を選択した場合には、注釈番号を選択してください | [5 empty] | 変更or実績 の確認としてYes/Noを記載 (説明が必要な場合は "*"注釈番号 を付与し、補足説明より選択してください) | [20 empty] | 本メニューは選択された "技術要素" により 自動で表示されます | [12 empty] | ”確認中”の場合は完了予定時期を記入ください。 "問題なし"の場合は参照ページを記入ください。
安定供給 | 車載品生産委託 yyyy年/mm月～ xxM個以上 |  |  |  | 後工程共通 |  | 拠点変更 |  |  |  |  | *1 | E(同等) |  | *2 | E(同等) |  | *3 | C(変更) |  |  | *4 | No |  |  |  | E(同等) |  | *5 | 無し |  |  |  | --- | [6 empty] | --- | [5 empty] | 問題無し |  |  |  |  | 問題無し
[5 empty] | ダイアタッチ | [6 empty] | *1 | E(同等) |  | *2 | E(同等) |  | *3 | C(変更) |  |  | *4 | No |  |  |  | E(同等) |  | *5 | 無し |  |  |  | 濡れ面積・這い上がり量 | [6 empty] | ダイシェア強度 | [5 empty] | 確認完了 予定時期 |  |  |  |  | 確認完了 予定時期
[5 empty] | ワイヤボンディング | [6 empty] | *1 | E(同等) |  | *2 | E(同等) |  | *3 | C(変更) |  |  | *4 | No |  |  |  | E(同等) |  | *5 | 無し |  |  |  | ボール形状・ループ形状 | [6 empty] | 剥離強度(シェア・プル)
[5 empty] | モールディング | [6 empty] | *1 | E(同等) |  | *2 | E(同等) |  | *3 | C(変更) |  |  | *4 | No |  |  |  | E(同等) |  | *5 | 無し |  |  |  | パッケージサイズ・ワイヤ流れ・外観 | [6 empty] | --- | [5 empty] | ー |  |  |  |  | ー
[5 empty] | めっき | [6 empty] | *1 | E(同等) |  | *2 | E(同等) |  | *3 | C(変更) |  |  | *4 | No |  |  |  | E(同等) |  | *5 | 無し |  |  |  | --- | [6 empty] | --- | [5 empty] | 参照ページ |  |  |  |  | 参照ページ
[47 empty] | p.xx~xx |  |  |  |  | p.xx
[5 empty] | 変更内容に対する 補足説明 |  | *1 | (a) 実績有り | [21 empty] | 補正に対する 補足説明
自由記述欄：弊社と取引実績のあるサブコンに対し、半導体後工程製造を委託するもので、プロセス、材料、装置は委託先標準仕様を使用。
[7 empty] | *2 | (a) 実績有り
自由記述欄：委託先の作業認定制度を導入し教育を受け認定された作業者が従事。
[7 empty] | *3 | (a) 実績有り
自由記述欄：委託先で十分な実績がある装置に変更。工法は変更無し。
[7 empty] | *4 | (a) 実績有り
自由記述欄：委託先で十分な実績がある材料を使用。環境負荷物質の適合性に影響無し。
[7 empty] | *5 | (a) 実績有り
自由記述欄：クリーン度管理クラス(ISOクラス)が同一。
２ａ．変更に伴う設計上の変化点（後工程）
機能 | 仕様分類 |  |  |  | 項目 | [11 empty] | 確認事項 |  |  |  | 確認結果
[7 empty] | パラメータ |  | 仕様変更 | 注釈 | 工程変更の特性 影響確認要否 | 注釈 | 補正による特性 影響確認要否 |  |  | 注釈 | 電気的特性(IC) |  |  | 注釈 | 電気的特性
[9 empty] | (Yes/No) |  | (Yes/No) |  | (Yes/No) | [7 empty] | (補正後等価性)
電気的特性 | 規格 |  |  |  | AC |  | 周波数 |  | No |  | No |  | No |  |  |  | Yes |  |  | *1 | OK
[5 empty] | DC |  | 出力 |  | No |  | No |  | No |  |  |  | Yes |  |  | *1 | OK
[7 empty] | 耐圧 |  | No |  | No |  | No |  |  |  | No |  |  |  | ---
[7 empty] | リーク |  | No |  | No |  | No |  |  |  | Yes |  |  | *1 | OK
[5 empty] | Flashメモリ特性 |  | 書込/消去時間 |  | No |  | No |  | No |  |  |  | No |  |  |  | ---
[7 empty] | データ保持時間 |  | No |  | No |  | No |  |  |  | No |  |  |  | ---
| 参考特性 |  |  |  | EMC |  | 等価性 |  | No |  | No |  | No |  |  |  | No |  |  |  | ---
| 補足説明 |  |  |  | *1 | 基本特性の確認
２ｂ．組み合わせ影響確認とデバイス評価内容の選定（後工程） | [27 empty] | Precontioning | Temperature Humidity Bias or biased HAST | Autoclave or Unbiased HAST | Temperature Cycling | Power Temperature Cycling | High Temperature Storage Life | High Temperature Operating Life | Early Life Failure Rate | NVM Endurance, Data Retention, and Operational Life | Wire Bond Shear | Wire Bond Pull | Solderability | Physical Dimensions | Solder Ball Shear | Lead Integrity | Electromigration | Time Depending Dielectric Breakdown | Hot Carrier Injection | Negative Bias Temperature Instability | Stress Migration | Electronic Discharge Human Body Model | Electronic Discharge Charged Device Model | Latch up | Electrical Distribution | Characterisation | Electromagnetic Compatibility | Short Circuit Characterization | Soft Error Rate | Lead free | Hermetic Package Test | Package Drop | Lid Torque | Die Shear | Internal Water Vapor
技術要素 | 変更有無 |  |  |  | 組み合わせ 影響要素 |  | 組み合わせ 実績 (〇:生産実績あり、－:なし) |  |  | 故障メカニズム |  |  |  | 代表品種 | [13 empty] | PC | THB | AC | TC | PTC | HTSL | HTOL | ELFR | EDR | WBS | WBP | SD | PD | SBS | LI | EM | TDDB | HCI | NBTI | SM | HBM | CDM | LU | ED | CHAR | EMC | SC | SER | LF | MECH | DROP | LT | DS | IWV
| 拠点 | 4M 1E | 補正 | OR | [9 empty] | 代表型番選定条件 | [9 empty] | 代表型番 |  |  |  | A1 | A2 | A3 | A4 | A5 | A6 | B1 | B2 | B3 | C1 | C2 | C3 | C4 | C5 | C6 | D1 | D2 | D3 | D4 | D5 | E2 | E3 | E4 | E5 | E7 | E9 | E10 | E11 | E12 | G1-4 | G5 | G6 | G7 | G8
ダイアタッチ | 〇 | 〇 |  | 〇 | フレーム材 |  | 〇 |  |  | 機械的応力 |  |  |  | パッケージサイズ大、チップサイズ大、ダイパッドサイズ大、(消費電力大) | [9 empty] | 代表製品①、(②) |  |  |  | ◎ | － | － | ○ | (○) | － | － | － | － | － | － | － | － | － | － | － | － | － | － | － | － | － | － | － | － | － | － | － | － | － | － | － | － | －
[5 empty] | ダイアタッチ材 |  |  |  |  | ー |  |  |  | ー | [9 empty] | ー |  |  |  | － | － | － | － | － | － | － | － | － | － | － | － | － | － | － | － | － | － | － | － | － | － | － | － | － | － | － | － | － | － | － | － | － | －
[5 empty] | 樹脂 |  |  |  |  | ー |  |  |  | ー | [9 empty] | ー |  |  |  | － | － | － | － | － | － | － | － | － | － | － | － | － | － | － | － | － | － | － | － | － | － | － | － | － | － | － | － | － | － | － | － | － | －
ワイヤボンディング | ○ | ○ |  | ○ | Pad材 |  | ○ |  |  | 合金 |  |  |  | ワイヤ径が細い | [9 empty] | 代表製品① |  |  |  | － | － | － | － | － | ○ | － | － | － | ◎ | ◎ | － | － | － | － | － | － | － | － | － | － | － | － | － | － | － | － | － | － | － | － | － | － | －
[5 empty] | フレーム材 |  |  |  |  | 腐食 |  |  |  | ワイヤ径が細い | [9 empty] | 代表製品① |  |  |  | － | ◎ | ○ | － | － | － | － | － | － | － | － | － | － | － | － | － | － | － | － | － | － | － | － | － | － | － | － | － | － | － | － | － | － | －
[5 empty] | 樹脂 |  |  |  |  | 機械的応力 |  |  |  | パッケージサイズ大、チップサイズ大 | [9 empty] | 代表製品①、(②) |  |  |  | ○ | － | － | ○ | (○) | － | － | － | － | － | － | － | － | － | － | － | － | － | － | － | － | － | － | － | － | － | － | － | － | － | － | － | － | －
モールディング | ○ | ○ |  | ○ | フレーム材 |  | ○ |  |  | 機械的応力 |  |  |  | パッケージサイズ大、チップサイズ大 | [9 empty] | 代表製品①、(②) |  |  |  | ◎ | － | － | ◎ | (○) | ○ | － | － | － | － | ◎ | － | ○ | － | － | － | － | － | － | － | － | － | － | － | － | － | － | － | － | － | － | － | － | －
[5 empty] | 樹脂 |  |  |  |  | 腐食 |  |  |  | チップサイズ大 | [9 empty] | 代表製品① |  |  |  | － | ◎ | ○ | － | － | － | － | － | － | － | － | － | － | － | － | － | － | － | － | － | － | － | － | － | － | － | － | － | － | － | － | － | － | －
[10 empty] | 隣接端子間リーク |  |  |  | パッケージサイズ大 | [9 empty] | 代表製品① |  |  |  | － | － | － | － | － | － | ○ | ○ | － | － | － | － | － | － | － | － | － | － | － | － | － | － | － | － | － | － | － | － | － | － | － | － | － | －
めっき | ○ | ○ |  | ○ | フレーム材 |  | ○ |  |  | はんだ付け性 |  |  |  | 同一材料 | [9 empty] | TEGサンプル |  |  |  | － | － | － | － | － | － | － | － | － | － | － | ○ | － | － | － | － | － | － | － | － | － | － | － | － | － | － | － | － | － | － | － | － | － | －
[5 empty] | めっき |  |  |  |  | ウィスカ |  |  |  | 同一材料 | [9 empty] | TEGサンプル |  |  |  | － | － | － | － | － | － | － | － | － | － | － | － | － | － | － | － | － | － | － | － | － | － | － | － | － | － | － | － | ○ | － | － | － | － | －
| ↑拠点変更ありの場合○ | [11 empty] | 参照したDeQuMaファイルを選択→ | PCN-Delta-Qualification-Matrix-ZVEI-4_1.xlsm
|  | ↑Cありの場合○ | [11 empty] | Change in leadframe dimensions | [10 empty] | SEM-PA-03 |  |  |  | - | ● | ● | M | - | - | - | - | - | - | ● | ● | - | ● | - | - | - | - | - | - | - | - | - | - | - | ● | - | L | H | - | - | - | -
|  |  | ↑Yesありの場合○ | [10 empty] | Change of lead plating material/thickness | [10 empty] | SEM-PA-05 |  |  |  | ● | ● | ● | M | ● | - | - | - | - | C | ● | - | - | ● | - | - | - | - | - | - | - | - | - | - | - | - | - | L | H | - | - | H | -
|  |  |  | ↑拠点・4M1E・補正のOR | [9 empty] | Die attach material | [10 empty] | SEM-PA-07 |  |  |  | ● | ● | ● | M | - | ● | - | - | - | - | - | - | - | - | - | - | - | - | - | - | - | - | ● | - | - | ● | - | L | H | - | - | H | H
[14 empty] | Change of mold compound / encapsulation material | [10 empty] | SEM-PA-11 |  |  |  | ● | ● | ● | M | ● | ● | ● | - | - | - | ● | ● | - | ● | - | - | - | - | - | - | - | - | - | - | - | - | ● | L | - | - | - | - | -
[14 empty] | Move all or parts of production to a different assembly site. | [10 empty] | SEM-PA-18 |  |  |  | ● | ● | ● | M | - | ● | ● | - | ● | ● | ● | ● | T | ● | - | - | - | - | - | - | - | - | ● | - | - | - | - | L | H | - | - | H | H
[25 empty] | 試験実施検討結果 |  |  | ● | ● | ● | ● | M | ● | ● | ● | － | ● | ● | ● | ● | － | － | － | － | － | － | － | － | － | － | － | － | － | － | － | L | － | － | － | － | －
[25 empty] | 注釈 | [6 empty] | *1 | [8 empty] | *2 | *3 | [8 empty] | *4 |  |  | *5 | *6 |  | *7 | *7 | *7 | *7 | *7
確認結果
信頼性試験結果
[25 empty] | 選択内容に対する 補足説明 (自由記述欄) |  |  | *1 | PTC対象製品のみ該当 | [22 empty] | A Only for peripheral routing B For symbol rework, new cure time, temp C If bond to leadfinger D Design rule change E Thickness only F MEMS element only G Only from non-100% burned-in parts H Hermetic only J EPROM or E2PROM K Passivation only L For Pb-free devices only M For devices requiring PTC N Passivation and gate oxide Q Wire diameter decrease T For Solder Ball SMD only
[28 empty] | *2 | BGAタイプでないため非該当
[28 empty] | *3 | スルーホールタイプでないため非該当
[28 empty] | *4 | 特性分布に影響を与える変更がないため非該当
[28 empty] | *5 | Smart Power Deviceでないため非該当
[28 empty] | *6 | モールド樹脂のα線グレード変更無いため非該当
[28 empty] | *7 | 中空パッケージでないため非該当
Package Size
Die Size
代表製品①：
ダイサイズ 及び パッケージ外形サイズ大
代表製品②：
最大消費電力大（1ワット超)
Note on AL44: 補正後等価性確認は、変更影響の補正がYesの場合

## 版数
版数 | 日付 | 内容
1.0 | 2024-10-10 | 初版作成

## Main-sheet
新規製造技術新規点調査シート | [10 empty] | version1.0
構成部 a)
|  | 製品概要 |  |  |  |  | メーカ名 | 半導体メーカ**社 | 半導体メーカ**社 | 半導体メーカ**社 | 他社 参考情報
品種
部品名 or シリーズ(プロセス)名
動作温度範囲
最大動作周波数
プロセス･デザインルール
PKGタイプ(QFP,BGAなど）
端子数
2チップ以上の場合のチップ数
チップ構成
|  | 製造拠点 |  |  |  |  | ウエハ工場 (工場名/所在国) QMS認証(有効期限)
組立工場 (工場名/所在国) QMS認証(有効期限)
検査工場 (工場名/所在国) QMS認証(有効期限)
|  | 品質グレード、実績 |  |  |  |  | 目標不良率
温度グレード
MSL
生産開始時期
生産量 (累計）
構成部 b) | [11 empty] | 構成部 c) |  | 構成部 d) |  | 構成部 e) | [6 empty] | 実績製品名
カテゴリ | 技術要素 | LF | BGA | FCBGA | Multi chip | CDCQ項目 | 詳細 | 新規部品:製品** | 比較部品：製品** | 比較部品：製品** | 他社 参考情報 | 新規技術要素との組み合わせ影響の有無 | 対象となる 組み合わせ | 技術 レベル | 新規／応用の場合の従来との差異（関連工程や材料との技術組合せを含む）または、非該当の理由 | Man | Machine | Material | Method | Enviornment | 懸念点 | 新規・変更内容 【技術要素(C列)の単位で簡潔に記入】 | 比較対象
前工程 | 全般 | [5 empty] | ウェハ材料(Si, SiN, GaAs, GaNなど)
| 素子 | [5 empty] | トランジスタ構造 (Planar, FinFET, GAA(Nano Sheet)など)
| 配線 | [5 empty] | 配線材料 (Al, Cuなど)
| 層間絶縁膜 | [5 empty] | 平坦化 CMP or エッチバック or 無し
| 保護膜 | [5 empty] | パッシベーション材料 ガラス系（SiN、SiO2、PSG）
| 他 | [5 empty] | チップコーティング材料 ポリイミド、PBO、無し
後工程 | 後工程共通 | [5 empty] | 拠点・環境負荷
| ダイシング | [5 empty] | 方式 フルカット等
| ダイアタッチ | [5 empty] | ダイアタッチ方式／材料
| ダイアタッチ | [5 empty] | リードフレーム: 材質(Cu、42Alloyなど)
| ワイヤボンディング | [5 empty] | ボンディング方式
| ワイヤボンディング | [5 empty] | 材質（Au,Cu,Alなど)
| モールディング | [5 empty] | 封止材料
| モールディング | [5 empty] | 難燃材材質／添加材材質
封止後個片化
| リード加工 | [5 empty] | LF金型にて成形,切断
| めっき | [5 empty] | アウターリード表面処理
| 捺印 | [5 empty] | レーザー
| 検査スクリーニング | [5 empty] | バーイン ・テスト
| 梱包輸送 | [5 empty] | テーピング

## Main-sheet(記入例 前工程)
新規製造技術新規点調査シート | [11 empty] | version1.0
構成部 a)
|  | 製品概要 |  |  |  |  | メーカ名 | CDCQ | 半導体メーカA社 | 半導体メーカA社 | 半導体メーカA社 | 他社 参考情報
[7 empty] | 品種 | 3.デバイスの説明: | 新規部品X | 製品Y | 製品Z
[7 empty] | 部品名 or シリーズ(プロセス)名 | 2.サプライヤの部品番号: | 製品シリーズX | 製品シリーズY | 製品シリーズZ | －
[7 empty] | 動作温度範囲 |  | Tj= -40～125℃ | Tj= -40～125℃ | Tj= -40～105℃ | －
[7 empty] | 最大動作周波数 |  | xxxMHz | xxxMHz | xxxMHz | －
[7 empty] | プロセス･デザインルール | 9.ウェハ/ダイ テクノロジ | CMOS/ xxx nm | CMOS/ xxx nm | CMOS/ xxx nm | －
[7 empty] | PKGタイプ(QFP,BGAなど） |  | QFP | QFP | QFP | －
[7 empty] | 端子数 |  | 100 | 100 | 100 | －
[7 empty] | 2チップ以上の場合のチップ数 |  | 1 | 1 | 1 | －
[7 empty] | チップ構成 |  | ー | ー | ー | ー
|  | 製造拠点 |  |  |  |  | ウエハ工場 (工場名/所在国) QMS認証(有効期限) | 4.ウエハー/ダイファブの場所およびプロセスID: a.ファシリティ名/プラント番号: b.番地: c.国 | A社 ○○工場 日本 IATF16949(20yy.mm) | A社 ○○工場 日本 IATF16949(20yy.mm) | A社 ○○工場 日本 IATF16949(20yy.mm) | －
[7 empty] | 組立工場 (工場名/所在国) QMS認証(有効期限) | 6.アセンブリの場所とプロセスID: a.ファシリティ名/プラント番号: b.番地: c.国: | 組立；A社 △△工場 日本 IATF16949(20yy.mm) | 組立；A社 △△工場 日本 IATF16949(20yy.mm) | 組立；A社 △△工場 日本 IATF16949(20yy.mm) | －
[7 empty] | 検査工場 (工場名/所在国) QMS認証(有効期限) | 7.最終品質管理A(テスト)場所: a.ファシリティ名/プラント番号: b.番地: c.国: | A社 △△工場 日本 IATF16949(20yy.mm) | 組立；A社 △△工場 日本 IATF16949(20yy.mm) | 組立；A社 △△工場 日本 IATF16949(20yy.mm) | －
|  | 品質グレード、実績 |  |  |  |  | 目標不良率 |  | 〇 ppm | 〇 ppm | 〇 ppm | －
[7 empty] | 温度グレード |  | AEC-Q100 Grade 1 | AEC-Q100 Grade 1 | AEC-Q100 Grade 2 | －
[7 empty] | MSL |  | MSL3 | MSL3 | MSL3 | －
[7 empty] | 生産開始時期 |  | 20xx年xx月 予定 | 20yy年yy月 | 20zz年zz月 | －
[7 empty] | 生産量 (累計） |  | - | yy Mpcs (同一プロセス累計) | zz Mpcs (同一プロセス累計) | －
構成部 b) | [12 empty] | 構成部 c) |  | 構成部 d) |  | 構成部 e) | [6 empty] | 実績製品名
カテゴリ | 技術要素 | LF | BGA | FCBGA | Multi chip | CDCQ項目 | 詳細 |  | 新規部品:製品X | 比較部品：製品Y | 比較部品：製品Z | 参考情報 | 新規技術要素との組み合わせ影響の有無 | 対象となる 組み合わせ | 技術 レベル | 新規／応用の場合の従来との差異（関連工程や材料との技術組合せを含む）または、非該当の理由 | Man | Machine | Material | Method | Enviornment | 懸念点 | 新規・変更内容 【技術要素(C列)の単位で簡潔に記入】 | 比較対象
前工程 | 全般 | x | x | x |  |  | ウェハ材料(Si, SiN, GaAs, GaNなど) |  | Si | Si | Si | － |  |  | 従来 |  | 従来 | 従来 | 従来 | 従来 | 従来 | ー | ー | 製品Y
| 全般 | x | x | x |  | x | ウェハ径 |  | 8 inch | 8 inch | 8 inch | － |  |  | 従来 |  | 従来 | 従来 | 従来 | 従来 | 従来 | ー | ー | 製品Y
| 素子 | x | x | x |  |  | トランジスタ構造 (Planar, FinFET, GAA(Nano Sheet)など) |  | Planar | Planar | Planar | － |  |  | 従来 |  | 従来 | 従来 | 従来 | 従来 | 従来 | ー | ー | 製品Y
| 素子 | x | x | x |  |  | 混載不揮発メモリタイプ (Flash, MRAM, ReRAMなど) |  | Flash(MONOS) | Flash(Floating Gate) | - | － | 無し |  | 新技術 | メモリセル構造 | 従来 | 新技術 | 新技術 | 新技術 | 従来 | 書き換え回数、データ保持、読み出し速度 | 新規Flashセル構造適用 | ー
| 配線 | x | x | x |  | x | 配線材料 (Al, Cuなど) | 11.ダイメタライゼーション: a.ダイメタライゼーション材料: | Al,Cu | Al,Cu | Al,Cu | － |  |  | 従来 |  | 従来 | 従来 | 従来 | 従来 | 従来 | ー | ー | 製品Y
| 層間絶縁膜 | x | x | x |  |  | 層間絶縁膜材料 (SiO, Low-kなど) |  | SiO, Low-k | SiO | SiO, Low-k | － |  |  | 応用 | Grade 2 → Grade 1 | 従来 | 応用 | 応用 | 応用 | 従来 | 高温動作耐性、TC耐性 | Grade1製品へのLow-k膜適用 | 製品Z
| 層間絶縁膜 | x | x | x |  |  | 平坦化 CMP or エッチバック or 無し |  | CMP | CMP | CMP | － |  |  | 従来 |  | 従来 | 従来 | 従来 | 従来 | 従来 | ー | ー | 製品Y
| 保護膜 | x | x | x |  | x | パッシベーション材料 ガラス系（SiN、SiO2、PSG） | 12.ダイ・パッシベーション: b.ダイパッシベーション材料: | SiN | SiN | SiN | － |  |  | 従来 |  | 従来 | 従来 | 従来 | 従来 | 従来 | ー | ー | 製品Y
| 保護膜 | x | x | x |  | x | チップコーティング材料 ポリイミド、PBO、無し | 12.ダイ・パッシベーション: b.ダイパッシベーション材料: | ポリイミド | ポリイミド | ポリイミド | － |  |  | 従来 |  | 従来 | 従来 | 従来 | 従来 | 従来 | ー | ー | 製品Y
| 他 | x | x | x |  |  | 上層再配線材料 (Cuなど) | 13.ダイオーバーコートマテリアル: | - | - | - | － |  |  | 非該当 | 上層再配線無し | 非該当 | 非該当 | 非該当 | 非該当 | 非該当 | ー | ー | ー
後工程 | ダイシング | x | x | x |  | x | 方式 フルカット等 |  | フルカット | フルカット | フルカット | － |  |  | 従来 |  | 従来 | 従来 | 従来 | 従来 | 従来 | ー | ー | 製品Y
| ダイアタッチ | x | x |  |  | x | ダイアタッチ方式／材料 | 17.ダイの接続: a.ダイ接続材料ID: b.ダイの取り付け方法: | 樹脂ペースト | 樹脂ペースト | 樹脂ペースト | － |  |  | 従来 |  | 従来 | 従来 | 従来 | 従来 | 従来 | ー | ー | 製品Y
| ダイアタッチ | x |  |  |  | x | リードフレーム: 材質(Cu、42Alloyなど) | 21.リードフレーム a.ダイパッド材料: f.リードフレーム材料: | Cu | Cu | Cu | － |  |  | 従来 |  | 従来 | 従来 | 従来 | 従来 | 従来 | ー | ー | 製品Y
| ダイアタッチ | x |  |  |  | x | リードフレーム: インナーリード表面処理 |  | Agめっき | Agめっき | Agめっき | － |  |  | 従来 |  | 従来 | 従来 | 従来 | 従来 | 従来 | ー | ー | 製品Y
| ダイアタッチ |  | x |  |  | x | インターポーザ: 材質／層数 |  | ー | ー | ー | － |  |  | 非該当 | LFパッケージのため | 非該当 | 非該当 | 非該当 | 非該当 | 非該当 | ー | ー | ー
| ダイアタッチ |  | x |  |  |  | インターポーザ: 配線形成方法（貫通Via、ビルドアップ) |  | ー | ー | ー | － |  |  | 非該当 | LFパッケージのため | 非該当 | 非該当 | 非該当 | 非該当 | 非該当 | ー | ー | ー
| ダイアタッチ |  | x |  |  |  | インターポーザ: ボンドパッド(インナーリード)表面処理 | 21.リードフレーム g.リードフレーム接着メッキ組成物: | ー | ー | ー | － |  |  | 非該当 | LFパッケージのため | 非該当 | 非該当 | 非該当 | 非該当 | 非該当 | ー | ー | ー
| ワイヤボンディング | x | x |  |  | x | ボンディング方式 | 20.ワイヤボンド: c.ダイにおけるワイヤボンドのタイプ: d.リードフレームのワイヤーボンドのタイプ: | 超音波熱圧着 | 超音波熱圧着 | 超音波熱圧着 | － |  |  | 従来 |  | 従来 | 従来 | 従来 | 従来 | 従来 | ー | ー | 製品Y
| ワイヤボンディング | x | x |  |  | x | 材質（Au,Cu,Alなど) | 20.ワイヤボンド: a.ワイヤーボンド材料: b.ワイヤーボンド直径(mm): | Au | Au | Au | － |  |  | 従来 |  | 従来 | 従来 | 従来 | 従来 | 従来 | ー | ー | 製品Y
| モールディング | x | x |  |  | x | 封止材料 | 19.モールド材: b.モールド材タイプ: | エポキシ樹脂 | エポキシ樹脂 | エポキシ樹脂 | － |  |  | 従来 |  | 従来 | 従来 | 従来 | 従来 | 従来 | ー | ー | 製品Y
| モールディング | x | x |  |  | x | 難燃材材質／添加材材質 | 19.モールド材: d.耐火物タイプ/構成: | ハロゲンフリー | ハロゲンフリー | ハロゲンフリー | － |  |  | 従来 |  | 従来 | 従来 | 従来 | 従来 | 従来 | ー | ー | 製品Y
| ボールアタッチ |  | x | x |  | x | ボール材料(SAC305等) |  | ー | ー | ー | － |  |  | 非該当 | LFパッケージのため | 非該当 | 非該当 | 非該当 | 非該当 | 非該当 | ー | ー | ー
| ボールアタッチ |  | x | x |  | x | ボール接合部めっき 材質 |  | ー | ー | ー | － |  |  | 非該当 | LFパッケージのため | 非該当 | 非該当 | 非該当 | 非該当 | 非該当 | ー | ー | ー
| めっき | x |  |  |  | x | アウターリード表面処理 |  | Snめっき | Snめっき | Snめっき | － |  |  | 従来 |  | 従来 | 従来 | 従来 | 従来 | 従来 | ー | ー | 製品Y
| バンプボンディング |  |  | x |  | x | バンプ材料(はんだ) | ー | ー | ー | ー | － |  |  | 非該当 | LFパッケージのため | 非該当 | 非該当 | 非該当 | 非該当 | 非該当 | ー | ー | ー
| バンプボンディング |  |  | x |  | x | バンプ接合部(インタポーザ側)めっき材質 | ー | ー | ー | ー | － |  |  | 非該当 | LFパッケージのため | 非該当 | 非該当 | 非該当 | 非該当 | 非該当 | ー | ー | ー
| バンプボンディング |  | x | x |  | x | インターポーザ: 材質／層数 | ー | ー | ー | ー | － |  |  | 非該当 | LFパッケージのため | 非該当 | 非該当 | 非該当 | 非該当 | 非該当 | ー | ー | ー
| アンダーフィル |  |  | x |  |  | チップアンダーフィル材料 | ー | ー | ー | ー | － |  |  | 非該当 | LFパッケージのため | 非該当 | 非該当 | 非該当 | 非該当 | 非該当 | ー | ー | ー
| マルチチップの充填剤 |  |  |  | x |  | 材質 |  | ー | ー | ー | － |  |  | 非該当 | シングルチップのため | 非該当 | 非該当 | 非該当 | 非該当 | 非該当 | ー | ー | ー
| リッド搭載 |  |  | x |  | x | リッド 材質 | ー | ー | ー | ー | － |  |  | 非該当 | LFパッケージのため | 非該当 | 非該当 | 非該当 | 非該当 | 非該当 | ー | ー | ー
| 封止後個片化 |  | x |  |  |  | インターポーザ基板の個片化 | ー | ー | ー | ー | － |  |  | 非該当 | LFパッケージのため | 非該当 | 非該当 | 非該当 | 非該当 | 非該当 | ー | ー | ー
| リード加工 | x |  |  |  |  | LF金型にて成形,切断 | 金型にて切断、成形 | 金型にて切断、成形 | 金型にて切断、成形 | 金型にて切断、成形 | － |  |  | 従来 |  | 従来 | 従来 | 従来 | 従来 | 従来 | ー | ー | 製品Y
| 捺印 | x | x | x |  |  | マーキング方式(インク、レーザーなど) | レーザー | レーザー | レーザー | レーザー | － |  |  | 従来 |  | 従来 | 従来 | 従来 | 従来 | 従来 | ー | ー | 製品Y
| 検査スクリーニング | x | x | x |  |  |  | 3温度 | 3温度 | 3温度 | 3温度 | － |  |  | 従来 |  | 従来 | 従来 | 従来 | 従来 | 従来 | ー | ー | 製品Y
| 梱包輸送 | x | x | x |  |  |  | テーピング | テーピング | テーピング | テーピング | － |  |  | 従来 |  | 従来 | 従来 | 従来 | 従来 | 従来 | ー | ー | 製品Y

## Main-sheet(記入例 後工程)
新規製造技術新規点調査シート | [9 empty] | version1.0
構成部 a)
|  | 製品概要 |  |  |  |  | メーカ名 | 半導体メーカZ社 | 半導体メーカZ社 | 他社 参考情報
[7 empty] | 品種 | 新規部品 製品Y | 実績部品 製品X
[7 empty] | 部品名 or シリーズ(プロセス)名 | 製品シリーズY | 製品シリーズX | －
[7 empty] | 動作温度範囲 | Tj= -40～150℃ | Tj= -40～150℃ | －
[7 empty] | 最大動作周波数 | ４０V | ４０V | －
[7 empty] | プロセス･デザインルール | Bi-CMOS（0.13プロセス） | Bi-CMOS（0.13プロセス） | －
[7 empty] | PKGタイプ(QFP,BGAなど） | QFＰ | QFＰ | QFＰ
[7 empty] | 端子数 | 64 | 64 | 64
[7 empty] | 2チップ以上の場合のチップ数 | 1チップ | 1チップ | 1チップ
[7 empty] | チップ構成 | ー | ー | ー
|  | 製造拠点 |  |  |  |  | ウエハ工場 (工場名/所在国) QMS認証(有効期限) | 半導体メーカZ社 〇〇工場 ／日本 IATF16949(20yy.mm) | 半導体メーカZ社 〇〇工場 ／日本 IATF16949(20yy.mm) | －
[7 empty] | 組立工場 (工場名/所在国) QMS認証(有効期限) | 組立；A社 △△工場 台湾 IATF16949(20yy.mm) | 組立；B社 △△工場 日本 IATF16949(20yy.mm) | 組立；A社 △△工場 台湾 IATF16949(20yy.mm)
[7 empty] | 検査工場 (工場名/所在国) QMS認証(有効期限) | 検査；A社 △△工場 台湾 IATF16949(20yy.mm) | 検査；B社 △△工場 日本 IATF16949(20yy.mm) | 検査；A社 △△工場 台湾 IATF16949(20yy.mm)
|  | 品質グレード、実績 |  |  |  |  | 目標不良率 | １ppm | １ppm | －
[7 empty] | 温度グレード | AEC-Q100 Grade 1 | AEC-Q100 Grade 1 | －
[7 empty] | MSL | MSL3 | MSL3 | －
[7 empty] | 生産開始時期 | 2024年4月 予定 | 2020年4月 量産開始 | 2021年4月 量産開始
[7 empty] | 生産量 (累計） | ー | ２００ｋｐ | 台湾A社車載実績 xxＭｐ
構成部 b) | [10 empty] | 構成部 c) |  | 構成部 d) |  | 構成部 e) | [6 empty] | 実績製品名
カテゴリ | 技術要素 | LF | BGA | FCBGA | Multi chip | CDCQ項目 | 詳細 | 新規部品：製品Y | 比較部品：製品X | 他社 参考情報 | 新規技術要素との組み合わせ影響の有無 | 対象となる 組み合わせ | 技術 レベル | 新規／応用の場合の従来との差異（関連工程や材料との技術組合せを含む）または、非該当の理由 | Man | Machine | Material | Method | Enviornment | 懸念点 | 新規・変更内容 【技術要素(C列)の単位で簡潔に記入】 | 比較対象
前工程 | 全般 | x | x | x |  |  | ウェハ材料(Si, SiN, GaAs, GaNなど) | Si | Si | － |  |  | 従来 |  | 従来 | 従来 | 従来 | 従来 | 従来 | ー |  | 製品X
| 素子 | x | x | x |  |  | トランジスタ構造 (Planar, FinFET, GAA(Nano Sheet)など) | トレンチ構造 | トレンチ構造 | － |  |  | 従来 |  | 従来 | 従来 | 従来 | 従来 | 従来 | ー |  | 製品X
| 配線 | x | x | x |  | x | 配線材料 (Al, Cuなど) | Cu,AL | Cu,AL | － |  |  | 従来 |  | 従来 | 従来 | 従来 | 従来 | 従来 | ー |  | 製品X
| 層間絶縁膜 | x | x | x |  |  | 平坦化 CMP or エッチバック or 無し | CMP | CMP | － |  |  | 従来 |  | 従来 | 従来 | 従来 | 従来 | 従来 | ー |  | 製品X
| 保護膜 | x | x | x |  | x | パッシベーション材料 ガラス系（SiN、SiO2、PSG） | SiN | SiN | － |  |  | 従来 |  | 従来 | 従来 | 従来 | 従来 | 従来 | ー |  | 製品X
| 他 | x | x | x |  | x | チップコーティング材料 ポリイミド、PBO、無し | ポリイミド | ポリイミド | － |  |  | 従来 |  | 従来 | 従来 | 従来 | 従来 | 従来 | ー |  | 製品X
後工程 | 後工程共通 | x | x | x |  | x | 拠点・環境負荷 | Z社 A工場 （日本）４０V プロセス/組立；A社 △△工場 台湾 | Z社 A工場 （日本）４０V プロセス/組立；B社 △△工場 日本 | － | 有り | Z社〇〇工場とA社△△工場初組合せ | 新規 |  | 新規 | 応用 | 応用 | 新規 | 応用 | A社の新規採用 | A社の新規採用 | 製品X
| ダイシング | x | x | x |  | x | 方式 フルカット等 | フルカット | フルカット |  |  |  | 従来 |  | 従来 | 従来 | 従来 | 従来 | 従来 |  |  | 製品X
| ダイアタッチ | x | x |  |  | x | ダイアタッチ方式／材料 | Agペースト | Agペースト | － |  |  | 従来 |  | 従来 | 従来 | 従来 | 従来 | 従来 | ー |  | 製品X
| ダイアタッチ | x |  |  |  | x | リードフレーム: 材質(Cu、42Alloyなど) | Au | Cu | － |  |  | 従来 |  | 従来 | 従来 | 従来 | 従来 | 従来 | ー |  | 製品X
| ダイアタッチ | x |  |  |  | x | リードフレーム: インナーリード表面処理 | Agメッキ | Agメッキ | － |  |  | 従来 |  | 従来 | 従来 | 従来 | 従来 | 従来 | ー |  | 製品X
| ワイヤボンディング | x | x |  |  | x | ボンディング方式 | 熱圧着/超音波 | 熱圧着/超音波 | － |  |  | 従来 |  | 従来 | 従来 | 非該当 | 従来 | 従来 | ー |  | 製品X
| ワイヤボンディング | x | x |  |  | x | 材質（Au,Cu,Alなど) | Cu | Au | － | 有り | Z社〇〇工場 とA社△△工場 Cuワイヤ初組合せ | 新規 |  | 新規 | 応用 | 応用 | 新規 | 応用 | A社 Cuワイヤー新規採用 | ワイヤー材質の変更。 | 製品X
| モールディング | x | x |  |  | x | 封止材料 | エポキシ樹脂 | エポキシ樹脂 | － |  |  | 従来 |  | 従来 | 従来 | 従来 | 従来 | 従来 | ー |  | 製品X
| モールディング | x | x |  |  | x | 難燃材材質／添加材材質 | 難燃材（９４V-0） | 難燃材（９４V-0） | － |  |  | 従来 |  | 従来 | 従来 | 従来 | 従来 | 従来 | ー |  | 製品X
| 封止後個片化 | x | x |  |  |  |  | リードカット | リードカット | － |  |  | 従来 |  | 従来 | 従来 | 非該当 | 従来 | 従来 | ー |  | 製品X
| リード加工 | x |  |  |  |  | LF金型にて成形,切断 | LF金型にて成形,切断 | LF金型にて成形,切断 | － |  |  | 従来 |  | 従来 | 従来 | 非該当 | 従来 | 従来 | ー |  | 製品X
| めっき | x |  |  |  | x | アウターリード表面処理 | Snメッキ | Snメッキ | － |  |  | 従来 |  | 従来 | 従来 | 従来 | 従来 | 従来 |  |  | 製品X
| 捺印 | x | x | x |  |  | レーザー | レーザー | レーザー | － |  |  | 従来 |  | 従来 | 従来 | 非該当 | 従来 | 従来 |  |  | 製品X
| 検査スクリーニング | x | x | x |  |  | バーイン ・テスト | バーイン ・テスト | バーイン ・テスト | － |  |  | 従来 |  | 従来 | 従来 | 非該当 | 従来 | 従来 |  |  | 製品X
| 梱包輸送 | x | x | x |  |  | テーピング | テーピング | テーピング | － |  |  | 従来 |  | 従来 | 従来 | 従来 | 従来 | 従来 |  |  | 製品X

## 新規性判断
実績製品からの4M1E差分における従来/応用/新規 の判断指標
| 定義 | Man （作業者管理） | Machine （装置（治工具含む）） | Material （直材として） | Method （工法） | Enviornment （クリーン度管理）
従来/ E(従来) | 既存の製造条件・環境が使えるもの or 同じテクノロジーで製造実績のあるもの | 変更無し （同一拠点での管理） | 変更無し （同一装置メーカ機種） | 変更無し （同一材料メーカの材料） | 変更無し （同一工法） | 変更無し （同一拠点、環境）
|  | 当該半導体メーカで同一管理が適用されている自社製造拠点 or 実績ある委託先 | 当該半導体メーカで使用実績のある装置メーカの同種互換機種 | 当該半導体メーカで使用実績のある材料メーカの互換材料 | 当該半導体メーカで量産実績のある互換工法 | 実績のある クリーンルーム
応用/ MC(応用) | 既存の製造条件・環境をベースに変更点があるもの | 当該半導体メーカで使用実績のある委託先への同一管理の適用（作業認定制度やトレーニングなど） | 半導体業界で実績のある 装置メーカ機種 | 半導体業界で実績のある 材料メーカの材料 | 当該半導体メーカで量産実績のある工法 | オープン環境から 実績のある 局所クリーン化など
新規/ NT(新技術) | 製造条件・環境が全く新しくなるもの | 実績の無い 委託先での管理 | その他実績の無い 装置メーカ機種 | その他実績の無い 材料メーカ または 実績の無い材料 | その他実績の無い 工法 | 新設クリーンルーム など

## List
参考
前工程(ウェハプロセス)
前工程共通
素子
配線
絶縁膜
保護膜
他
参考
後工程(組立、検査)
後工程共通
バックグラインド
ダイシング
ダイアタッチ
ワイヤボンディング
モールディング
ボールアタッチ
封止後個片化
めっき
リード加工
バンプボンディング
アンダーフィル
リッド搭載
捺印
検査・スクリーニング
梱包・輸送
注釈番号 | 注釈記号
*1 | A | A Only for peripheral routing
*2 | B | B For symbol rework, new cure time, temp
*3 | C | C If bond to leadfinger
*4 | D | D Design rule change
*5 | E | E Thickness only
*6 | F | F MEMS element only
*7 | G | G Only from non-100% burned-in parts
*8 | H | H Hermetic only
*9 | J | J EPROM or E2PROM
*10 | K | K Passivation only
*11 | L | L For Pb-free devices only
*12 | M | M For devices requiring PTC
*13 | N | N Passivation and gate oxide
*14 | Q | Q Wire diameter decrease
*15 | T | T For Solder Ball SMD only
*16
*17
*18
*19
*20
*21
変更有無
従来
応用
新規
非該当
変更有無/組み合わせ
有り
無し
Yes/No
Yes
No
OK/NG
OK
NG
---
4M1E評価
E(従来)、
MC(応用)
NT(新技術)

## List (hidden)
| 区分 | 本JASO-TPにおける定義
| PCI | 半導体製品の特性や信頼性に影響せず、顧客の工程にも影響しない変更 ・製品仕様変更無し、外形図面変更無し ・承認済みPCNの後続製品への適用
| PCN | 半導体製品の特性や信頼性に影響する可能性のある変更 顧客の工程に影響する可能性のある変更 ・製品仕様変更無し、外形/梱包図面一部変更可能性有り
申請理由
安定供給
増産
その他
PCI/PCN区分の例
| 工程 | 項目 | 区分 |  | 補足
|  |  | PCI | PCN | ＊: ZVEIのDeQuMaの区分例と差分あり | 前工程(ウェハプロセス) | 確認項目メニュー(前工程) |  |  | 形状(寸法等) | 特性(機械的強度等)
前工程(ウェハプロセス) | 前工程共通 | 拠点名称の変更 | x |  | 製造工程の変更無し | 前工程共通 | 工程名 | 形状(寸法等) | 特性(機械的強度等) | --- | ---
| 前工程共通 | 拠点変更 |  | x | 製造拠点の移管、追加(部分工程委託も含む) | 素子 | 共通 | --- | --- | 膜厚、線幅 | Vth, Ion
| 前工程共通 | ウエハ口径の変更 | x |  | 製造拠点の変更無し | 配線 | 素子 | 膜厚、線幅 | Vth, Ion | 膜厚 | 抵抗値
| 前工程共通 | ウエハ口径の変更 |  | x | 製造拠点の変更有り | 絶縁膜 | 配線 | 膜厚、線幅 | 抵抗値
| 前工程共通 | 環境負荷物質含有量の変更 |  | x |  | 保護膜 | 絶縁膜 | 膜厚 | －
| 素子 | 成膜方法の変更(横型炉→縦型炉) | x |  |  | 他 | 保護膜 | 膜厚 | －
| 配線 | 材料変更(Al→AlCu、AlSiCu) | x |  |  |  | 他(Flashメモリ) | 膜厚、線幅 | Vth, Ion
| 配線 | エッチング方法の変更(ウエット→ドライ) |  | x
| 絶縁膜 | 平坦化処理の方法変更(エッチバック→CMP) |  | x
| 保護膜 | 材料変更(PI→PBO) | x
| 他 | Pad寸法の変更 | x |  | ボンディングワイヤ変更等に伴う小変更
後工程(組立、検査) | 後工程共通 | 拠点名称の変更 | x |  | 製造工程の変更無し | 後工程(組立、検査) | 確認項目メニュー(後工程) |  |  | 形状(寸法等) | 特性(機械的強度等)
| 後工程共通 | 拠点変更 |  | x | 製造拠点の移管、追加(部分工程委託も含む) | 後工程共通 | 工程名 | 形状(寸法等) | 特性(機械的強度等) | 外観 | ダイシェア強度
| 後工程共通 | 環境負荷物質含有量の変更 |  | x |  | バックグラインド | ダイシング | 外観 | --- | 濡れ面積・這い上がり量 | 剥離強度(シェア・プル)
| バックグラインド | ウェハ厚の変更 | x |  |  | ダイシング | ダイアタッチ | 濡れ面積・這い上がり量 | ダイシェア強度 | ボール形状・ループ形状 | 剥離強度(シェア)
| ダイシング | 1stCutをブレード→レーザーに変更 | x |  | ＊特性や信頼性に影響を与えない範囲の変更 | ダイ | ワイヤボンディング | ボール形状・ループ形状 | 剥離強度(シェア・プル) | パッケージサイズ・ワイヤ流れ・外観 | ---
| ダイアタッチ | 先めっきリードフレームの表面に粗化処理追加 | x |  |  | ボンディングワイヤ | モールディング | パッケージサイズ・ワイヤ流れ・外観 | --- | コプラナリティ
| ダイアタッチ | 後めっきリードフレーム加工方法をエッチング→プレスに変更 | x |  |  | パッケージ | ボールアタッチ | コプラナリティ | 剥離強度(シェア) | コプラナリティ・外観
| ダイアタッチ | ダイアタッチ材、リードフレーム、インターポーザの基材組成変更 |  | x |  | ボール | リード加工 | コプラナリティ・外観 | --- | ---
| ダイアタッチ | インターポーザのめっき変更(NIPdAu→NiPdAu/Ag) |  | x |  | 封止後個片化 | めっき | 外観 | ---
| ワイヤボンディング | ワイヤ径の変更 | x |  | ＊特性や信頼性に影響を与えない範囲の変更 | めっき | 捺印 | 外観 | ---
| ワイヤボンディング | ワイヤ材料変更（Au→Cu) |  | x |  | リードフレーム |  | --- | ---
| モールディング | 樹脂材料の小変更 | x |  | 特性や信頼性に影響を与えない範囲の変更 | バンプボンディング
| モールディング | 樹脂材料の基材変更(ビフィニール→MAR(ハロゲンフリー化)) |  | x |  | アンダーフィル
| モールディング | 樹脂材料ベンダ追加 |  | x |  | リッド搭載
| モールディング | モールド外形の小変更 | x |  | 裏面イジェクターピン配置、コーナー面取りの調整等 | 捺印
| モールディング | 外形図面変更を伴うモールド外形寸法の変更 |  | x |  | 検査・スクリーニング
| ボールアタッチ | ボール組成変更 (SnPb→SnAgCu、Sn1Ag0.5Cu→Sn3Ag0.5Cu等） |  | x |  | 梱包・輸送
| ボールアタッチ | 外形図面変更を伴うボールサイズの変更 |  | x
| 封止後個片化 | ---
| めっき | タイバーカット工程とめっき工程の工程順変更 | x
| めっき | メッキ種変更 (SnPb→Sn(Pbフリー化)等) |  | x
| リード加工 | タイバーカット工程とめっき工程の工程順変更 | x
| リード加工 | 外形図面変更を伴うリード部の形状変更 |  | x
| バンプボンディング | バンプ組成変更 (Sn-Ag-Cu→Sn-Ag等） |  | x
| アンダーフィル | 樹脂材料の小変更 | x |  | 特性や信頼性に影響を与えない範囲の変更
| リッド搭載 | リッド外形の小変更 | x |  | ＊特性や信頼性に影響を与えない範囲の変更
| 捺印 | 捺印フォント・ロゴの変更 | x
| 捺印 | 変更捺印方法変更（インク→レーザー） |  | x
| 検査スクリーニング | バーンイン時間の変更 | x |  | バーンイン時間を提示済みの場合
| 検査スクリーニング | バーンイン時間の変更削除 |  | x
| 梱包輸送 | 梱包材の印刷デザイン変更 | x |  | 段ボール、防湿袋、乾燥材、湿度インジケータ、ラベル等
| 梱包輸送 | 梱包寸法(段ボール箱サイズ)の変更 | x
| 梱包輸送 | 梱包数量(トレイ内製品載り数、箱内トレイ枚数)の変更 |  | x | 受入れ側のマウンタ設定変更等が必要
| 梱包輸送 | 防湿梱包仕様の変更 |  | x
| 梱包輸送 | 同一のチップ・パッケージの上位互換仕様品の納入 | x |  | メモリ容量、温度、周波数等
注釈番号
*1
*2
*3
*4
*5
*6
*7
*8
*9
*10
変更有無
C(変更)
E(同等)
No
変更有無
有り
無し
Yes/No
Yes
No
OK/NG
OK
NG
---
DeQuMa Rev.
PCN-Delta-Qualification-Matrix-ZVEI-4_1.xlsm

## 4M1E基準 (hidden)
4M1E基準
No | Items | No 変更なし | E 同等 | C 変更
| 定義 | 資料提示不要 試験不要 | 同等性証明資料提示要 PAS(2b)試験不要※ | 変更内容提示 PASに従い試験実施
1 | Environment | 変更なし | ISO14644-1でクリーン度の クラス低下がないこと | ←以外の場合
2 | Man | 変更なし | スキル同等以上 ①同等以上トレーニング制度が実施されていること ②作業認定制度で認定された作業者が従事していること ①と②はAND | ←以外の場合
3 | Machine | 変更なし | ①出来栄え確認結果同等 ②同設備を使用する類似品ですでに信頼性試験実施済 基本は①と②はOR FMEAの結果でANDとなる場合も有 | ←以外の場合
4 | Material | 変更なし | ①出来栄え確認結果同等 ②同設備を使用する類似品ですでに信頼性試験実施済 基本は①と②はOR FMEAの結果でANDとなる場合も有 | ←以外の場合
5 | Method | 変更なし | ①出来栄え確認結果同等 ②同設備を使用する類似品ですでに信頼性試験実施済 基本は①と②はOR FMEAの結果でANDとなる場合も有 | ←以外の場合
Note on E4: ※同等性証明のための試験は実施要（出来栄え確認など） ※PAS(2b)上の試験を実施する場合は計画フェーズで顧客個別要求

## 変更有無基準 (hidden)
変更有無基準
Man:
作業者管理 | 変更有無判断
委託先の作業認定制度を導入し教育を受け認定された作業者が従事している。 | E(同等)
Machine:
装置 | 変更有無判断
同一装置の移設 | No
同一機種の号機違い | No
同型の上位機種 | E(同等)
同機能を有する別型装置 | E(同等)
上記以外 | C(変更)
Environment: クリーン度管理クラス(ISO Class)の差と自社基準を満たしているかで判断
クリーン度管理クラス(ISO Class) | 変更有無判断 |  | 変更前 | 変更後 | 変更有無判断 | 自社基準 | 判断
変更前＜ 変更後 | E(同等) | 例１ | Class 6 | Class 5 | E(同等) | Class 6 以上 | OK
変更前＝変更後 | E(同等) | 例２ | Class 6 | Class 6 | E(同等) | Class 7 以上 | OK
変更前 ＞変更後 | C(変更) | 例３ | Class 6 | Class 7 | C(変更) | Class 7 以上 | OK
|  | 例４ | Class 6 | Class 7 | C(変更) | Class 6 以上 | NG

## example#1 (hidden)
■初期工程能力調査：基礎特性(寸法)
|  |  | Fab-A | Fab-B | 【補足事項】
|  |  | Cpk | Cpk | 半導体部品や電子部品の工程変更前後で、製造工程の出来映えを確認するために、
| ボール形状 | つぶれ径 |  |  | ノウハウに直結する実測値などのエビデンスの開示は、関係者全体にリスク※が伴う。
| ループ形状 | ループ高さ |  |  | （※開示する側の事業影響、開示を受ける側の守秘管理、など）
このため以下のような、指数等によるエビデンスを示すことを推奨する。
■初期工程能力調査：基礎特性(機械的強度)
『 製品仕様を満たすために、変更前後の製造基準値が設定され、製造工程の
|  |  | Fab-A | Fab-B | 出来映えの分布が、製造基準値に対して余裕度を確保できていること。』
|  |  | Cpk | Cpk | （ex. 工程変更前後の工程能力で比較）
| 剥離強度 | Share
Pull
■測定システム解析調査
Fab-B
GRR%
■拠点実績
Fab-B
| 実績 | 稼働期間
平均月産(過去１年)

## example#2 (hidden)
■電気的特性(補正後等価性)：DC特性
|  |  | Datasheet |  | Fab-A |  | Fab-B |  | 測定条件 | 単位
|  |  | min | max | min | max | min | max
| V_OH | Highレベル出力電圧 | [6 empty] | I_OH=-1mA | V
| V_OL | Lowレベル出力電圧 | [6 empty] | I_OL=１ｍA | V
■電気的特性(補正後等価性)：AC特性
|  |  | Datasheet |  | Fab-A |  | Fab-B |  | 測定条件 | 単位
|  |  | min | max | min | max | min | max
| iCLK | システムクロック
| PCLKA | 周辺モジュールAクロック

## example#3 (hidden)
■信頼性試験
|  |  | Sample-size |  | Method |  |  | Result
|  |  | pieces | lot | spec | condition | duration
| A2 | THB | 77 | 3 | JESD22-A101 | 85C / 85%RH | 1000h | 0 fail
| A3 | AC