## 版数 (hidden)
版数 | 日付 | 内容
1.0 | 2022-04-01 | 初版作成

## Main-sheet-Back (記入例) (hidden)
PCN変化点評価シート（後工程）
申請内容 | PCN
１．変更に伴う製造上の変更点確認（後工程）
[13 empty] | 変更点 | [20 empty] | 確認事項 | [12 empty] | 確認結果
申請理由 | 拠点実績 |  |  |  | 技術要素 |  | 変更内容 |  |  |  |  | 注釈 | Man |  |  | Machine |  |  | Material |  |  |  | Method |  |  |  | Enviornment |  |  | 半導体製品内で変更影響の補正を行う変更有り |  |  | 注釈 | 基礎特性(工程能力)
[13 empty] | 作業者 管理変更 |  | 注釈 | 装置変更 |  | 注釈 | 材料変更 |  |  | 注釈 | 工法変更 |  |  | 注釈 | クリーン度 管理変更 |  | 注釈 |  |  |  |  | 形状(寸法等) | [6 empty] | 特性(機械的強度等) | [5 empty] | 初期工程 能力調査 [IPS] |  |  |  |  | 測定システム 解析調査 [MSA]
入力Guide |  |  |  |  | リストより選択 |  | "変更内容"は、標準メニューに補足説明の必要なもの その他を選択した場合には、注釈番号を選択してください | [5 empty] | 変更or実績 の確認としてYes/Noを記載 (説明が必要な場合は "*"注釈番号 を付与し、補足説明より選択してください) | [20 empty] | 本メニューは選択された "技術要素" により 自動で表示されます | [12 empty] | ”確認中”の場合は完了予定時期を記入ください。 "問題なし"の場合は参照ページを記入ください。
安定供給 | 車載品生産委託 yyyy年/mm月～ xxM個以上 |  |  |  | 後工程共通 |  | 拠点変更 |  |  |  |  | *1 | E(同等) |  | *2 | E(同等) |  | *3 | C(変更) |  |  | *4 | No |  |  |  | E(同等) |  | *5 | 無し |  |  |  | --- | [6 empty] | --- | [5 empty] | 問題無し |  |  |  |  | 問題無し
[5 empty] | ダイアタッチ | [6 empty] | *1 | E(同等) |  | *2 | E(同等) |  | *3 | C(変更) |  |  | *4 | No |  |  |  | E(同等) |  | *5 | 無し |  |  |  | 濡れ面積・這い上がり量 | [6 empty] | ダイシェア強度 | [5 empty] | 確認完了 予定時期 |  |  |  |  | 確認完了 予定時期
[5 empty] | ワイヤボンディング | [6 empty] | *1 | E(同等) |  | *2 | E(同等) |  | *3 | C(変更) |  |  | *4 | No |  |  |  | E(同等) |  | *5 | 無し |  |  |  | ボール形状・ループ形状 | [6 empty] | 剥離強度(シェア・プル)
[5 empty] | モールディング | [6 empty] | *1 | E(同等) |  | *2 | E(同等) |  | *3 | C(変更) |  |  | *4 | No |  |  |  | E(同等) |  | *5 | 無し |  |  |  | パッケージサイズ・ワイヤ流れ・外観 | [6 empty] | --- | [5 empty] | ー |  |  |  |  | ー
[5 empty] | めっき | [6 empty] | *1 | E(同等) |  | *2 | E(同等) |  | *3 | C(変更) |  |  | *4 | No |  |  |  | E(同等) |  | *5 | 無し |  |  |  | --- | [6 empty] | --- | [5 empty] | 参照ページ |  |  |  |  | 参照ページ
[47 empty] | p.xx~xx |  |  |  |  | p.xx
[5 empty] | 変更内容に対する 補足説明 |  | *1 | (a) 実績有り | [21 empty] | 補正に対する 補足説明
自由記述欄：弊社と取引実績のあるサブコンに対し、半導体後工程製造を委託するもので、プロセス、材料、装置は委託先標準仕様を使用。
[7 empty] | *2 | (a) 実績有り
自由記述欄：委託先の作業認定制度を導入し教育を受け認定された作業者が従事。
[7 empty] | *3 | (a) 実績有り
自由記述欄：委託先で十分な実績がある装置に変更。工法は変更無し。
[7 empty] | *4 | (a) 実績有り
自由記述欄：委託先で十分な実績がある材料を使用。環境負荷物質の適合性に影響無し。
[7 empty] | *5 | (a) 実績有り
自由記述欄：クリーン度管理クラス(ISOクラス)が同一。
２ａ．変更に伴う設計上の変化点（後工程）
機能 | 仕様分類 |  |  |  | 項目 | [11 empty] | 確認事項 |  |  |  | 確認結果
[7 empty] | パラメータ |  | 仕様変更 | 注釈 | 工程変更の特性 影響確認要否 | 注釈 | 補正による特性 影響確認要否 |  |  | 注釈 | 電気的特性(IC) |  |  | 注釈 | 電気的特性
[9 empty] | (Yes/No) |  | (Yes/No) |  | (Yes/No) | [7 empty] | (補正後等価性)
電気的特性 | 規格 |  |  |  | AC |  | 周波数 |  | No |  | No |  | No |  |  |  | Yes |  |  | *1 | OK
[5 empty] | DC |  | 出力 |  | No |  | No |  | No |  |  |  | Yes |  |  | *1 | OK
[7 empty] | 耐圧 |  | No |  | No |  | No |  |  |  | No |  |  |  | ---
[7 empty] | リーク |  | No |  | No |  | No |  |  |  | Yes |  |  | *1 | OK
[5 empty] | Flashメモリ特性 |  | 書込/消去時間 |  | No |  | No |  | No |  |  |  | No |  |  |  | ---
[7 empty] | データ保持時間 |  | No |  | No |  | No |  |  |  | No |  |  |  | ---
| 参考特性 |  |  |  | EMC |  | 等価性 |  | No |  | No |  | No |  |  |  | No |  |  |  | ---
| 補足説明 |  |  |  | *1 | 基本特性の確認
２ｂ．組み合わせ影響確認とデバイス評価内容の選定（後工程） | [27 empty] | Precontioning | Temperature Humidity Bias or biased HAST | Autoclave or Unbiased HAST | Temperature Cycling | Power Temperature Cycling | High Temperature Storage Life | High Temperature Operating Life | Early Life Failure Rate | NVM Endurance, Data Retention, and Operational Life | Wire Bond Shear | Wire Bond Pull | Solderability | Physical Dimensions | Solder Ball Shear | Lead Integrity | Electromigration | Time Depending Dielectric Breakdown | Hot Carrier Injection | Negative Bias Temperature Instability | Stress Migration | Electronic Discharge Human Body Model | Electronic Discharge Charged Device Model | Latch up | Electrical Distribution | Characterisation | Electromagnetic Compatibility | Short Circuit Characterization | Soft Error Rate | Lead free | Hermetic Package Test | Package Drop | Lid Torque | Die Shear | Internal Water Vapor
技術要素 | 変更有無 |  |  |  | 組み合わせ 影響要素 |  | 組み合わせ 実績 (〇:生産実績あり、－:なし) |  |  | 故障メカニズム |  |  |  | 代表品種 | [13 empty] | PC | THB | AC | TC | PTC | HTSL | HTOL | ELFR | EDR | WBS | WBP | SD | PD | SBS | LI | EM | TDDB | HCI | NBTI | SM | HBM | CDM | LU | ED | CHAR | EMC | SC | SER | LF | MECH | DROP | LT | DS | IWV
| 拠点 | 4M 1E | 補正 | OR | [9 empty] | 代表型番選定条件 | [9 empty] | 代表型番 |  |  |  | A1 | A2 | A3 | A4 | A5 | A6 | B1 | B2 | B3 | C1 | C2 | C3 | C4 | C5 | C6 | D1 | D2 | D3 | D4 | D5 | E2 | E3 | E4 | E5 | E7 | E9 | E10 | E11 | E12 | G1-4 | G5 | G6 | G7 | G8
ダイアタッチ | 〇 | 〇 |  | 〇 | フレーム材 |  | 〇 |  |  | 機械的応力 |  |  |  | パッケージサイズ大、チップサイズ大、ダイパッドサイズ大、(消費電力大) | [9 empty] | 代表製品①、(②) |  |  |  | ◎ | － | － | ○ | (○) | － | － | － | － | － | － | － | － | － | － | － | － | － | － | － | － | － | － | － | － | － | － | － | － | － | － | － | － | －
[5 empty] | ダイアタッチ材 |  |  |  |  | ー |  |  |  | ー | [9 empty] | ー |  |  |  | － | － | － | － | － | － | － | － | － | － | － | － | － | － | － | － | － | － | － | － | － | － | － | － | － | － | － | － | － | － | － | － | － | －
[5 empty] | 樹脂 |  |  |  |  | ー |  |  |  | ー | [9 empty] | ー |  |  |  | － | － | － | － | － | － | － | － | － | － | － | － | － | － | － | － | － | － | － | － | － | － | － | － | － | － | － | － | － | － | － | － | － | －
ワイヤボンディング | ○ | ○ |  | ○ | Pad材 |  | ○ |  |  | 合金 |  |  |  | ワイヤ径が細い | [9 empty] | 代表製品① |  |  |  | － | － | － | － | － | ○ | － | － | － | ◎ | ◎ | － | － | － | － | － | － | － | － | － | － | － | － | － | － | － | － | － | － | － | － | － | － | －
[5 empty] | フレーム材 |  |  |  |  | 腐食 |  |  |  | ワイヤ径が細い | [9 empty] | 代表製品① |  |  |  | － | ◎ | ○ | － | － | － | － | － | － | － | － | － | － | － | － | － | － | － | － | － | － | － | － | － | － | － | － | － | － | － | － | － | － | －
[5 empty] | 樹脂 |  |  |  |  | 機械的応力 |  |  |  | パッケージサイズ大、チップサイズ大 | [9 empty] | 代表製品①、(②) |  |  |  | ○ | － | － | ○ | (○) | － | － | － | － | － | － | － | － | － | － | － | － | － | － | － | － | － | － | － | － | － | － | － | － | － | － | － | － | －
モールディング | ○ | ○ |  | ○ | フレーム材 |  | ○ |  |  | 機械的応力 |  |  |  | パッケージサイズ大、チップサイズ大 | [9 empty] | 代表製品①、(②) |  |  |  | ◎ | － | － | ◎ | (○) | ○ | － | － | － | － | ◎ | － | ○ | － | － | － | － | － | － | － | － | － | － | － | － | － | － | － | － | － | － | － | － | －
[5 empty] | 樹脂 |  |  |  |  | 腐食 |  |  |  | チップサイズ大 | [9 empty] | 代表製品① |  |  |  | － | ◎ | ○ | － | － | － | － | － | － | － | － | － | － | － | － | － | － | － | － | － | － | － | － | － | － | － | － | － | － | － | － | － | － | －
[10 empty] | 隣接端子間リーク |  |  |  | パッケージサイズ大 | [9 empty] | 代表製品① |  |  |  | － | － | － | － | － | － | ○ | ○ | － | － | － | － | － | － | － | － | － | － | － | － | － | － | － | － | － | － | － | － | － | － | － | － | － | －
めっき | ○ | ○ |  | ○ | フレーム材 |  | ○ |  |  | はんだ付け性 |  |  |  | 同一材料 | [9 empty] | TEGサンプル |  |  |  | － | － | － | － | － | － | － | － | － | － | － | ○ | － | － | － | － | － | － | － | － | － | － | － | － | － | － | － | － | － | － | － | － | － | －
[5 empty] | めっき |  |  |  |  | ウィスカ |  |  |  | 同一材料 | [9 empty] | TEGサンプル |  |  |  | － | － | － | － | － | － | － | － | － | － | － | － | － | － | － | － | － | － | － | － | － | － | － | － | － | － | － | － | ○ | － | － | － | － | －
| ↑拠点変更ありの場合○ | [11 empty] | 参照したDeQuMaファイルを選択→ | PCN-Delta-Qualification-Matrix-ZVEI-4_1.xlsm
|  | ↑Cありの場合○ | [11 empty] | Change in leadframe dimensions | [10 empty] | SEM-PA-03 |  |  |  | - | ● | ● | M | - | - | - | - | - | - | ● | ● | - | ● | - | - | - | - | - | - | - | - | - | - | - | ● | - | L | H | - | - | - | -
|  |  | ↑Yesありの場合○ | [10 empty] | Change of lead plating material/thickness | [10 empty] | SEM-PA-05 |  |  |  | ● | ● | ● | M | ● | - | - | - | - | C | ● | - | - | ● | - | - | - | - | - | - | - | - | - | - | - | - | - | L | H | - | - | H | -
|  |  |  | ↑拠点・4M1E・補正のOR | [9 empty] | Die attach material | [10 empty] | SEM-PA-07 |  |  |  | ● | ● | ● | M | - | ● | - | - | - | - | - | - | - | - | - | - | - | - | - | - | - | - | ● | - | - | ● | - | L | H | - | - | H | H
[14 empty] | Change of mold compound / encapsulation material | [10 empty] | SEM-PA-11 |  |  |  | ● | ● | ● | M | ● | ● | ● | - | - | - | ● | ● | - | ● | - | - | - | - | - | - | - | - | - | - | - | - | ● | L | - | - | - | - | -
[14 empty] | Move all or parts of production to a different assembly site. | [10 empty] | SEM-PA-18 |  |  |  | ● | ● | ● | M | - | ● | ● | - | ● | ● | ● | ● | T | ● | - | - | - | - | - | - | - | - | ● | - | - | - | - | L | H | - | - | H | H
[25 empty] | 試験実施検討結果 |  |  | ● | ● | ● | ● | M | ● | ● | ● | － | ● | ● | ● | ● | － | － | － | － | － | － | － | － | － | － | － | － | － | － | － | L | － | － | － | － | －
[25 empty] | 注釈 | [6 empty] | *1 | [8 empty] | *2 | *3 | [8 empty] | *4 |  |  | *5 | *6 |  | *7 | *7 | *7 | *7 | *7
確認結果
信頼性試験結果
[25 empty] | 選択内容に対する 補足説明 (自由記述欄) |  |  | *1 | PTC対象製品のみ該当 | [22 empty] | A Only for peripheral routing B For symbol rework, new cure time, temp C If bond to leadfinger D Design rule change E Thickness only F MEMS element only G Only from non-100% burned-in parts H Hermetic only J EPROM or E2PROM K Passivation only L For Pb-free devices only M For devices requiring PTC N Passivation and gate oxide Q Wire diameter decrease T For Solder Ball SMD only
[28 empty] | *2 | BGAタイプでないため非該当
[28 empty] | *3 | スルーホールタイプでないため非該当
[28 empty] | *4 | 特性分布に影響を与える変更がないため非該当
[28 empty] | *5 | Smart Power Deviceでないため非該当
[28 empty] | *6 | モールド樹脂のα線グレード変更無いため非該当
[28 empty] | *7 | 中空パッケージでないため非該当
Package Size
Die Size
代表製品①：
ダイサイズ 及び パッケージ外形サイズ大
代表製品②：
最大消費電力大（1ワット超)
Note on AL44: 補正後等価性確認は、変更影響の補正がYesの場合

## 版数
版数 | 日付 | 内容
1.0 | 2024-10-10 | 初版作成

## Main-sheet
新規製造技術新規点評価シート | [42 empty] | version1.0 | [17 empty] | Version1.0
１．新規採用に伴う製造上の新規点確認
[10 empty] | 変更点 | [13 empty] | 確認事項 | [9 empty] | 確認結果
技術要素 | 新規・変更内容 | [7 empty] | 注釈 | Man |  |  | Machine |  | Material |  |  | Method |  |  | Enviornment |  |  | 基礎特性(工程能力)
[10 empty] | 作業者 管理 |  | 注釈 | 装置 (治工具含む) | 注釈 | 材料 |  | 注釈 | 工法 |  | 注釈 | クリーン度 管理 |  | 注釈 | 形状(寸法等) |  |  |  | 特性(機械的強度等) | [5 empty] | 初期工程 能力調査 [IPS] |  |  |  |  | 測定システム 解析調査 [MSA]
リストより選択 | リスト(調査シート構成部 e)記載内容)より選択 | [8 empty] | 4M1Eについて、NT(新技術)、E(従来)、MC(応用)から選択 補足説明が必要な場合は、注釈番号を付与し補足説明欄に記載 | [13 empty] | "技術要素" に合わせて選択、もしくは記入 | [9 empty] | ”確認中”の場合は完了予定時期を記入ください。 "問題なし"の場合は参照ページを記入ください。
変更内容に対する 補足説明
２ａ．新規採用に伴う設計上の新規点確認
機能 | 仕様分類 |  |  |  | 項目 | [9 empty] | 確認事項 |  |  |  | 確認結果
[7 empty] | パラメータ | 仕様変更 |  |  | 注釈 | ４M1E変更の特性 影響確認要否 |  | 注釈 | 電気的特性(IC) |  |  | 注釈 | 電気的特性(IC) |  |  | 注釈
[8 empty] | (Yes/No) |  |  |  | (Yes/No)
電気的特性 | 規格 |  |  |  | AC |  | 周波数
[5 empty] | DC |  | 出力
耐圧
リーク
[5 empty] | Flash |  | 書き換え特性
読み出し速度
| 参考特性 |  |  |  | EMC
補足説明
２ｂ．組み合わせ影響確認と半導体評価内容の選定 | [26 empty] | Precontioning | Temperature Humidity Bias or biased HAST | Autoclave or Unbiased HAST | Temperature Cycling | Power Temperature Cycling | High Temperature Storage Life | High Temperature Operating Life | Early Life Failure Rate | NVM Endurance, Data Retention, and Operational Life | Wire Bond Shear | Wire Bond Pull | Solderability | Physical Dimensions | Solder Ball Shear | Lead Integrity | Electromigration | Time Depending Dielectric Breakdown | Hot Carrier Injection | Negative Bias Temperature Instability | Stress Migration | Electronic Discharge Human Body Model | Electronic Discharge Charged Device Model | Latch up | Electrical Distribution | Characterisation | Electromagnetic Compatibility | Short Circuit Characterization | Soft Error Rate | Lead free | Hermetic Package Test | Package Drop | Lid Torque | Die Shear | Internal Water Vapor
技術要素 | 変更有無 |  |  | 組み合わせ 影響要素 |  | 組み合わせ実績 |  | 懸念点 【新規点調査シートから転記】 |  |  |  | 故障メカニズム |  |  |  | 代表品種 | [10 empty] | PC | THB | AC | TC | PTC | HTSL | HTOL | ELFR | EDR | WBS | WBP | SD | PD | SBS | LI | EM | TDDB | HCI | NBTI | SM | HBM | CDM | LU | ED | CHAR | EMC | SC | SER | LF | MECH | DROP | LT | DS | IWV
| 拠点 | 4M 1E | OR | [12 empty] | 代表型番選定条件 | [8 empty] | 代表型番 |  | A1 | A2 | A3 | A4 | A5 | A6 | B1 | B2 | B3 | C1 | C2 | C3 | C4 | C5 | C6 | D1 | D2 | D3 | D4 | D5 | E2 | E3 | E4 | E5 | E7 | E9 | E10 | E11 | E12 | G1-4 | G5 | G6 | G7 | G8
| ↑拠点変更ありの場合○ | [13 empty] | 参照したDeQuMaファイルを記載→
↑Cありの場合○
↑拠点・4M1E・のOR
試験実施検討結果 (重点確認項目:◎）
注釈
[26 empty] | 確認結果 | [17 empty] | ＊ 新規製品として 追加試験項目
信頼性試験結果
[26 empty] | 選択内容に対する 補足説明 (自由記述欄) | [23 empty] | A Only for peripheral routing B For symbol rework, new cure time, temp C If bond to leadfinger D Design rule change E Thickness only F MEMS element only G Only from non-100% burned-in parts H Hermetic only J EPROM or E2PROM K Passivation only L For Pb-free devices only M For devices requiring PTC N Passivation and gate oxide Q Wire diameter decrease T For Solder Ball SMD only

## Main-sheet(記入例 前工程)
新規製造技術新規点評価シート | [43 empty] | version1.0
１．新規採用に伴う製造上の新規点確認
[11 empty] | 変更点 | [13 empty] | 確認事項 | [9 empty] | 確認結果
技術要素 | 新規・変更内容 | [8 empty] | 注釈 | Man |  |  | Machine |  | Material |  |  | Method |  |  | Enviornment |  |  | 基礎特性(工程能力)
[11 empty] | 作業者 管理 |  | 注釈 | 装置 (治工具含む) | 注釈 | 材料 |  | 注釈 | 工法 |  | 注釈 | クリーン度 管理 |  | 注釈 | 形状(寸法等) |  |  |  | 特性(機械的強度等) | [5 empty] | 初期工程 能力調査 [IPS] |  |  |  |  | 測定システム 解析調査 [MSA]
リストより選択 | リスト(調査シート構成部 e)記載内容)より選択 | [9 empty] | 4M1Eについて、NT(新技術)、E(従来)、MC(応用)から選択 補足説明が必要な場合は、注釈番号を付与し補足説明欄に記載 | [13 empty] | "技術要素" に合わせて選択、もしくは記入 | [9 empty] | ”確認中”の場合は完了予定時期を記入ください。 "問題なし"の場合は参照ページを記入ください。
[35 empty] | 問題無し |  |  |  |  | 問題無し
[35 empty] | 問題無し |  |  |  |  | 問題無し
素子 | 新規Flashセル構造適用 | [9 empty] | E(従来) |  |  | MC(応用) | *1 | NT(新技術) |  | *2 | NT(新技術) |  | *3 | E(従来) |  |  | 形状(寸法等) |  |  |  | ---
層間絶縁膜 | Grade1製品へのLow-k膜適用 | [9 empty] | E(従来) |  |  | MC(応用) | *1 | MC(応用) |  | *4 | MC(応用) |  | *4 | E(従来) |  |  | 膜厚 |  |  |  | ---
変更内容に対する 補足説明 | *1 | 新規採用製品用マスクを適用。装置は同一プロセス世代で既存。
| *2 | MONOS形成用材料使用
| *3 | MONOS形成フローおよびレシピ適用
| *4 | Grade 2製品 (実績製品Z、zzzzプロセス)で量産実績あり
２ａ．新規採用に伴う設計上の新規点確認
機能 | 仕様分類 |  |  |  | 項目 | [10 empty] | 確認事項 |  |  |  | 確認結果
[8 empty] | パラメータ | 仕様変更 |  |  | 注釈 | ４M1E変更の特性 影響確認要否 |  | 注釈 | 電気的特性(IC) |  |  | 注釈 | 電気的特性(IC) |  |  | 注釈
[9 empty] | (Yes/No) |  |  |  | (Yes/No)
電気的特性 | 規格 |  |  |  | AC |  |  | 周波数 | No |  |  |  | Yes |  | *1 | Yes
[5 empty] | DC |  |  | 出力 | No |  |  |  | Yes |  | *2 | Yes
[8 empty] | 耐圧 | No |  |  |  | Yes |  | *3 | Yes
[8 empty] | リーク | No |  |  |  | Yes |  | *4 | Yes
[5 empty] | Flash |  |  | 書き換え特性 | Yes |  |  |  | Yes |  | *1 | Yes
[8 empty] | 読み出し速度 | Yes |  |  |  | Yes |  | *1 | Yes
| 参考特性 |  |  |  | EMC |  |  |  | No |  |  |  | Yes |  | *5 | Yes
| 補足説明 |  |  |  | *1 | 新製品のため、新規でタイミング設計が実施されるため、最高動作周波数や入力/出力端子ののタイミングの評価が必要
[5 empty] | *2 | 新製品のため、 各出力端子の出力特性評価が必要
[5 empty] | *3 | 新規設計のため、各電源端子や各入出力端子の耐圧評価が必要
[5 empty] | *4 | 新規設計のため、各電源端子や各入出力端子のリーク電流測定が必要
[5 empty] | *5 | 新規設計のため、EMC特性の評価が必要
２ｂ．組み合わせ影響確認と半導体評価内容の選定 | [27 empty] | Precontioning | Temperature Humidity Bias or biased HAST | Autoclave or Unbiased HAST | Temperature Cycling | Power Temperature Cycling | High Temperature Storage Life | High Temperature Operating Life | Early Life Failure Rate | NVM Endurance, Data Retention, and Operational Life | Wire Bond Shear | Wire Bond Pull | Solderability | Physical Dimensions | Solder Ball Shear | Lead Integrity | Electromigration | Time Depending Dielectric Breakdown | Hot Carrier Injection | Negative Bias Temperature Instability | Stress Migration | Electronic Discharge Human Body Model | Electronic Discharge Charged Device Model | Latch up | Electrical Distribution | Characterisation | Electromagnetic Compatibility | Short Circuit Characterization | Soft Error Rate | Lead free | Hermetic Package Test | Package Drop | Lid Torque | Die Shear | Internal Water Vapor
技術要素 | 変更有無 |  |  | 組み合わせ 影響要素 |  |  | 組み合わせ実績 |  | 懸念点 【新規点調査シートから転記】 |  |  |  | 故障メカニズム |  |  |  | 代表品種 | [10 empty] | PC | THB | AC | TC | PTC | HTSL | HTOL | ELFR | EDR | WBS | WBP | SD | PD | SBS | LI | EM | TDDB | HCI | NBTI | SM | HBM | CDM | LU | ED | CHAR | EMC | SC | SER | LF | MECH | DROP | LT | DS | IWV
| 拠点 | 4M 1E | OR | [13 empty] | 代表型番選定条件 | [8 empty] | 代表型番 |  | A1 | A2 | A3 | A4 | A5 | A6 | B1 | B2 | B3 | C1 | C2 | C3 | C4 | C5 | C6 | D1 | D2 | D3 | D4 | D5 | E2 | E3 | E4 | E5 | E7 | E9 | E10 | E11 | E12 | G1-4 | G5 | G6 | G7 | G8
素子 |  | 〇 | 〇 | [5 empty] | 書き換え回数、データ保持、読み出し速度 |  |  |  | 絶縁膜破壊 |  |  |  | メモリ容量大 | [8 empty] | 代表製品① |  | - | - | - | - | - | ○ | ○ | - | ○ | - | - | - | - | - | - | - | - | - | - | - | - | - | - | - | - | - | - | - | - | - | - | - | - | -
層間絶縁膜 |  | 〇 | 〇 | [5 empty] | 高温動作耐性、TC耐性 |  |  |  | 層間絶縁膜破壊 |  |  |  | チップ面積大 | [8 empty] | 代表製品① |  | - | - | - | ○ | - | - | ○ | ○ | - | - | - | - | - | - | - | - | - | - | - | - | - | - | - | - | - | - | - | - | - | - | - | - | - | -
| ↑拠点変更ありの場合○ | [14 empty] | 参照したDeQuMaファイルを記載→ | PCN-Delta-Qualification-Matrix-ZVEI-5_0_14.xlsm
|  | ↑Cありの場合○ | [14 empty] | Design changes in active elements | [9 empty] | SEM-DE-01 |  | - | ● | ● | M | - | ● | ● | D,J | - | - | - | - | - | - | D | D | D | D | D | ● | ● | ● | ● | ● | ● | ● | ● | - | - | F | - | - | -
|  |  | ↑拠点・4M1E・のOR | [13 empty] | Oxide / Interlayer Dielectric (excl. gate oxide) | [9 empty] | SEM-PW-15 |  | - | - | ● | M | - | ● | #,N | D,J | - | ● | - | - | - | - | - | ● | ● | ● | ● | ● | ● | ● | ● | ● | - | - | - | - | - | - | - | - | -
[27 empty] | 試験実施検討結果 (重点確認項目:◎） | 〇 | - | - | 〇 | - | - | 〇 | 〇 | ◎ | - | - | - | - | - | - | - | - | - | - | - | - | - | - | - | - | - | - | 〇 | - | - | - | - | - | -
[27 empty] | 注釈 |  |  |  |  | *1 | [10 empty] | *2 | *2 | *2 | *2 | *2 | [6 empty] | *3 | *4 |  |  | *5
[27 empty] | 確認結果 | [17 empty] | ＊ 新規製品として 追加試験項目
信頼性試験結果
[27 empty] | 選択内容に対する 補足説明 (自由記述欄) | *1 | PTC対象製品でないため不要 | [21 empty] | A Only for peripheral routing B For symbol rework, new cure time, temp C If bond to leadfinger D Design rule change E Thickness only F MEMS element only G Only from non-100% burned-in parts H Hermetic only J EPROM or E2PROM K Passivation only L For Pb-free devices only M For devices requiring PTC N Passivation and gate oxide Q Wire diameter decrease T For Solder Ball SMD only
[28 empty] | *2 | Flashセル以外は既存プロセスのため不要
[28 empty] | *3 | Smart Power Deviceでないため不要
[28 empty] | *4 | 材料α線仕様とプロセスSERデータで確認
[28 empty] | *5 | MEMSでないため不要

## Main-sheet(記入例 後工程)
新規製造技術新規点評価シート | [43 empty] | version1.0 | [17 empty] | Version1.0
１．新規採用に伴う製造上の新規点確認
[11 empty] | 変更点 | [13 empty] | 確認事項 | [9 empty] | 確認結果
技術要素 | 新規・変更内容 | [8 empty] | 注釈 | Man |  |  | Machine |  | Material |  |  | Method |  |  | Enviornment |  |  | 基礎特性(工程能力)
[11 empty] | 作業者 管理 |  | 注釈 | 装置 (治工具含む) | 注釈 | 材料 |  | 注釈 | 工法 |  | 注釈 | クリーン度 管理 |  | 注釈 | 形状(寸法等) |  |  |  | 特性(機械的強度等) | [5 empty] | 初期工程 能力調査 [IPS] |  |  |  |  | 測定システム 解析調査 [MSA]
リストより選択 | リスト(調査シート構成部 e)記載内容)より選択 | [9 empty] | 4M1Eについて、NT(新技術)、E(従来)、MC(応用)から選択 補足説明が必要な場合は、注釈番号を付与し補足説明欄に記載 | [13 empty] | "技術要素" に合わせて選択、もしくは記入 | [9 empty] | ”確認中”の場合は完了予定時期を記入ください。 "問題なし"の場合は参照ページを記入ください。
[35 empty] | 問題無し |  |  |  |  | 問題無し
[35 empty] | 問題無し |  |  |  |  | 問題無し
後工程共通 | A社の新規採用 | [9 empty] | NT(新技術) |  | *1 | MC(応用) | *2 | MC(応用) |  | *3 | NT(新技術) |  | *4 | MC(応用) |  | *6 | FULL 項目 |  |  |  | FULL 項目
ワイヤボンディング | ワイヤー材質の変更。 | [9 empty] | NT(新技術) |  | *1 | MC(応用) | *2 | MC(応用) |  | *3 | NT(新技術) |  | *5 | MC(応用) |  | *6 | FULL 項目 |  |  |  | WBS/WBP
変更内容に対する 補足説明 | *1 | 新規委託先であり 弊社実績のない委託先であり新規
| *2 | 新規委託先であるが、車載製品の製造実績 xxＭあり。製造装置・メーカーも業界実績あり
| *3 | 新規委託先であるが、車載製品の製造実績 xxＭある部材を使用。部材メーカも業界実績あり
| *4 | 新規委託先であるが、従来量産製品と同様パッケージ（QFP）であり、製造も同種の工法であるが、弊社実績のないボンディングワイヤーの材質変更
| *5 | 従来量産製品から 弊社実績のないボンディングワイヤーの材質を変更（Au→Cu）
| *6 | 新規委託先であるが、車載製品の製造実績あるクリームルームにて製造
２ａ．新規採用に伴う設計上の新規点確認
機能 | 仕様分類 |  |  |  | 項目 | [10 empty] | 確認事項 |  |  |  | 確認結果
[8 empty] | パラメータ | 仕様変更 |  |  | 注釈 | ４M1E変更の特性 影響確認要否 |  | 注釈 | 電気的特性(IC) |  |  | 注釈 | 電気的特性(IC) |  |  | 注釈
[9 empty] | (Yes/No) |  |  |  | (Yes/No)
電気的特性 | 規格 |  |  |  | AC |  |  | 開発仕様 | Yes |  |  |  | Yes |  | *1 | Yes
[5 empty] | DC |  |  | 開発仕様 | Yes |  |  |  | Yes |  | *2 | Yes
[8 empty] | 耐圧 | Yes |  |  |  | Yes |  | *3 | Yes
| 参考特性 |  |  |  | EMC |  |  |  | No |  |  |  | Yes |  | *4 | Yes
| 補足説明 |  |  |  | *1 | 新製品のため、開発仕様に合わせた確認が必要
[5 empty] | *2 | 新製品のため、開発仕様に合わせた確認が必要
[5 empty] | *3 | 新製品のため、開発仕様に合わせた確認が必要
[5 empty] | *4 | 新規設計のため、EMC特性の評価が必要
２ｂ．組み合わせ影響確認と半導体評価内容の選定 | [27 empty] | Precontioning | Temperature Humidity Bias or biased HAST | Autoclave or Unbiased HAST | Temperature Cycling | Power Temperature Cycling | High Temperature Storage Life | High Temperature Operating Life | Early Life Failure Rate | NVM Endurance, Data Retention, and Operational Life | Wire Bond Shear | Wire Bond Pull | Solderability | Physical Dimensions | Solder Ball Shear | Lead Integrity | Electromigration | Time Depending Dielectric Breakdown | Hot Carrier Injection | Negative Bias Temperature Instability | Stress Migration | Electronic Discharge Human Body Model | Electronic Discharge Charged Device Model | Latch up | Electrical Distribution | Characterisation | Electromagnetic Compatibility | Short Circuit Characterization | Soft Error Rate | Lead free | Hermetic Package Test | Package Drop | Lid Torque | Die Shear | Internal Water Vapor
技術要素 | 変更有無 |  |  | 組み合わせ 影響要素 |  |  | 組み合わせ実績 |  | 懸念点 【新規点調査シートから転記】 |  |  |  | 故障メカニズム |  |  |  | 代表品種 | [10 empty] | PC | THB | AC | TC | PTC | HTSL | HTOL | ELFR | EDR | WBS | WBP | SD | PD | SBS | LI | EM | TDDB | HCI | NBTI | SM | HBM | CDM | LU | ED | CHAR | EMC | SC | SER | LF | MECH | DROP | LT | DS | IWV
| 拠点 | 4M 1E | OR | [13 empty] | 代表型番選定条件 | [8 empty] | 代表型番 |  | A1 | A2 | A3 | A4 | A5 | A6 | B1 | B2 | B3 | C1 | C2 | C3 | C4 | C5 | C6 | D1 | D2 | D3 | D4 | D5 | E2 | E3 | E4 | E5 | E7 | E9 | E10 | E11 | E12 | G1-4 | G5 | G6 | G7 | G8
後工程共通 製造拠点 | 〇 |  |  | 初期特性/信頼性 |  |  | 無し |  | ー |  |  |  | ー |  |  |  | ー | [8 empty] | 製品C |  | 〇 | 〇 | 〇 | 〇 | - | 〇 | 〇 | 〇 | - | 〇 | 〇 | 〇 | 〇 | - | 〇 | - | - | - | - | - | - | 〇 | - | 〇 | - | - | - | - | 〇 | - | - | - | 〇 | -
ワイヤボンディング | 〇 | 〇 |  | 信頼性 |  |  | 無し |  | ボンディングオープン |  |  |  | ハロゲン反応 |  |  |  | 当該品 | [8 empty] | 製品C |  | 〇 | - | - | - | - | ◎ | - | - | - | - | - | - | - | - | - | - | - | - | - | - | - | - | - | - | - | - | - | - | - | - | - | - | - | -
ワイヤボンディング | 〇 | 〇 |  | 信頼性 |  |  | 無し |  | ボンディングオープン |  |  |  | 樹脂応力 |  |  |  | 当該品 | [8 empty] | 製品C |  | 〇 | - | - | 〇 | - | - | - | - | - | 〇 | 〇 | - | - | - | - | - | - | - | - | - | - | - | - | - | - | - | - | - | - | - | - | - | - | -
ワイヤボンディング | 〇 | 〇 |  | 初期特性 |  |  | 無し |  | チップダメージ |  |  |  | ボンディングアタック(条件不適) |  |  |  | 当該品 | [8 empty] | 製品C |  | - | - | - | - | - | - | - | - | - | ◎ | ◎ | - | - | - | - | - | - | - | - | - | - | - | - | - | - | - | - | - | - | - | - | - | - | -
| ↑拠点変更ありの場合○ | [14 empty] | 参照したDeQuMaファイルを記載→ | PCN-Delta-Qualification-Matrix-ZVEI-5_0_14.xlsm
|  | ↑Cありの場合○ | [14 empty] | Change of Wire bonding | [9 empty] | SEM-PA-08 |  | 〇 | 〇 | 〇 | Q | 〇 |  |  |  | 〇 | 〇 | [12 empty] | M |  |  | 〇 |  |  | H
|  |  | ↑拠点・4M1E・のOR | [13 empty] | Move all ot parts productions to a different assembly site | [9 empty] | SEM-PA-18 |  | 〇 | 〇 | 〇 | M |  | 〇 | 〇 |  | 〇 | 〇 | 〇 | 〇 | T | 〇 | [8 empty] | 〇 |  |  |  |  | L | H |  |  | H | H
[27 empty] | 試験実施検討結果 (重点確認項目:◎） | 〇 | 〇 | 〇 | 〇 |  | ◎ | 〇 | 〇 |  | ◎ | ◎ | 〇 | 〇 |  | 〇 | [5 empty] | ＊ | 〇 | ＊ | 〇 | ＊ |  |  |  | 〇 |  |  |  | 〇
[27 empty] | 注釈 |  |  |  |  | *1 | [8 empty] | *2 | [15 empty] | *3 |  |  |  | *3
[27 empty] | 確認結果 | [17 empty] | ＊ 新規製品として 追加試験項目
信頼性試験結果
[27 empty] | 選択内容に対する 補足説明 (自由記述欄) | *1 | PTC対象製品ではく不要 | [21 empty] | A Only for peripheral routing B For symbol rework, new cure time, temp C If bond to leadfinger D Design rule change E Thickness only F MEMS element only G Only from non-100% burned-in parts H Hermetic only J EPROM or E2PROM K Passivation only L For Pb-free devices only M For devices requiring PTC N Passivation and gate oxide Q Wire diameter decrease T For Solder Ball SMD only
[28 empty] | *2 | 半田ボール使用なく不要
[28 empty] | *3 | Hemetic ではなく不要

## 新規性判断
実績製品からの4M1E差分における従来/応用/新規 の判断指標
| 定義 | Man （作業者管理） | Machine （装置（治工具含む）） | Material （直材として） | Method （工法） | Enviornment （クリーン度管理）
従来/ E(従来) | 既存の製造条件・環境が使えるもの or 同じテクノロジーで製造実績のあるもの | 変更無し （同一拠点での管理） | 変更無し （同一装置メーカ機種） | 変更無し （同一材料メーカの材料） | 変更無し （同一工法） | 変更無し （同一拠点、環境）
|  | 当該半導体メーカで同一管理が適用されている自社製造拠点 or 実績ある委託先 | 当該半導体メーカで使用実績のある装置メーカの同種互換機種 | 当該半導体メーカで使用実績のある材料メーカの互換材料 | 当該半導体メーカで量産実績のある互換工法 | 実績のある クリーンルーム
応用/ MC(応用) | 既存の製造条件・環境をベースに変更点があるもの | 当該半導体メーカで使用実績のある委託先への同一管理の適用（作業認定制度やトレーニングなど） | 半導体業界で実績のある 装置メーカ機種 | 半導体業界で実績のある 材料メーカの材料 | 当該半導体メーカで量産実績のある工法 | オープン環境から 実績のある 局所クリーン化など
新規/ NT(新技術) | 製造条件・環境が全く新しくなるもの | 実績の無い 委託先での管理 | その他実績の無い 装置メーカ機種 | その他実績の無い 材料メーカ または 実績の無い材料 | その他実績の無い 工法 | 新設クリーンルーム など

## List
参考
前工程(ウェハプロセス)
前工程共通
素子
配線
絶縁膜
保護膜
他
参考
後工程(組立、検査)
後工程共通
バックグラインド
ダイシング
ダイアタッチ
ワイヤボンディング
モールディング
ボールアタッチ
封止後個片化
めっき
リード加工
バンプボンディング
アンダーフィル
リッド搭載
捺印
検査・スクリーニング
梱包・輸送
注釈番号 | 注釈記号
*1 | A | A Only for peripheral routing
*2 | B | B For symbol rework, new cure time, temp
*3 | C | C If bond to leadfinger
*4 | D | D Design rule change
*5 | E | E Thickness only
*6 | F | F MEMS element only
*7 | G | G Only from non-100% burned-in parts
*8 | H | H Hermetic only
*9 | J | J EPROM or E2PROM
*10 | K | K Passivation only
*11 | L | L For Pb-free devices only
*12 | M | M For devices requiring PTC
*13 | N | N Passivation and gate oxide
*14 | Q | Q Wire diameter decrease
*15 | T | T For Solder Ball SMD only
*16
*17
*18
*19
*20
*21
変更有無
従来
応用
新規
非該当
変更有無/組み合わせ
有り
無し
Yes/No
Yes
No
OK/NG
OK
NG
---
4M1E評価
E(従来)、
MC(応用)
NT(新技術)

## List (hidden)
| 区分 | 本JASO-TPにおける定義
| PCI | 半導体製品の特性や信頼性に影響せず、顧客の工程にも影響しない変更 ・製品仕様変更無し、外形図面変更無し ・承認済みPCNの後続製品への適用
| PCN | 半導体製品の特性や信頼性に影響する可能性のある変更 顧客の工程に影響する可能性のある変更 ・製品仕様変更無し、外形/梱包図面一部変更可能性有り
申請理由
安定供給
増産
その他
PCI/PCN区分の例
| 工程 | 項目 | 区分 |  | 補足
|  |  | PCI | PCN | ＊: ZVEIのDeQuMaの区分例と差分あり | 前工程(ウェハプロセス) | 確認項目メニュー(前工程) |  |  | 形状(寸法等) | 特性(機械的強度等)
前工程(ウェハプロセス) | 前工程共通 | 拠点名称の変更 | x |  | 製造工程の変更無し | 前工程共通 | 工程名 | 形状(寸法等) | 特性(機械的強度等) | --- | ---
| 前工程共通 | 拠点変更 |  | x | 製造拠点の移管、追加(部分工程委託も含む) | 素子 | 共通 | --- | --- | 膜厚、線幅 | Vth, Ion
| 前工程共通 | ウエハ口径の変更 | x |  | 製造拠点の変更無し | 配線 | 素子 | 膜厚、線幅 | Vth, Ion | 膜厚 | 抵抗値
| 前工程共通 | ウエハ口径の変更 |  | x | 製造拠点の変更有り | 絶縁膜 | 配線 | 膜厚、線幅 | 抵抗値
| 前工程共通 | 環境負荷物質含有量の変更 |  | x |  | 保護膜 | 絶縁膜 | 膜厚 | －
| 素子 | 成膜方法の変更(横型炉→縦型炉) | x |  |  | 他 | 保護膜 | 膜厚 | －
| 配線 | 材料変更(Al→AlCu、AlSiCu) | x |  |  |  | 他(Flashメモリ) | 膜厚、線幅 | Vth, Ion
| 配線 | エッチング方法の変更(ウエット→ドライ) |  | x
| 絶縁膜 | 平坦化処理の方法変更(エッチバック→CMP) |  | x
| 保護膜 | 材料変更(PI→PBO) | x
| 他 | Pad寸法の変更 | x |  | ボンディングワイヤ変更等に伴う小変更
後工程(組立、検査) | 後工程共通 | 拠点名称の変更 | x |  | 製造工程の変更無し | 後工程(組立、検査) | 確認項目メニュー(後工程) |  |  | 形状(寸法等) | 特性(機械的強度等)
| 後工程共通 | 拠点変更 |  | x | 製造拠点の移管、追加(部分工程委託も含む) | 後工程共通 | 工程名 | 形状(寸法等) | 特性(機械的強度等) | 外観 | ダイシェア強度
| 後工程共通 | 環境負荷物質含有量の変更 |  | x |  | バックグラインド | ダイシング | 外観 | --- | 濡れ面積・這い上がり量 | 剥離強度(シェア・プル)
| バックグラインド | ウェハ厚の変更 | x |  |  | ダイシング | ダイアタッチ | 濡れ面積・這い上がり量 | ダイシェア強度 | ボール形状・ループ形状 | 剥離強度(シェア)
| ダイシング | 1stCutをブレード→レーザーに変更 | x |  | ＊特性や信頼性に影響を与えない範囲の変更 | ダイ | ワイヤボンディング | ボール形状・ループ形状 | 剥離強度(シェア・プル) | パッケージサイズ・ワイヤ流れ・外観 | ---
| ダイアタッチ | 先めっきリードフレームの表面に粗化処理追加 | x |  |  | ボンディングワイヤ | モールディング | パッケージサイズ・ワイヤ流れ・外観 | --- | コプラナリティ
| ダイアタッチ | 後めっきリードフレーム加工方法をエッチング→プレスに変更 | x |  |  | パッケージ | ボールアタッチ | コプラナリティ | 剥離強度(シェア) | コプラナリティ・外観
| ダイアタッチ | ダイアタッチ材、リードフレーム、インターポーザの基材組成変更 |  | x |  | ボール | リード加工 | コプラナリティ・外観 | --- | ---
| ダイアタッチ | インターポーザのめっき変更(NIPdAu→NiPdAu/Ag) |  | x |  | 封止後個片化 | めっき | 外観 | ---
| ワイヤボンディング | ワイヤ径の変更 | x |  | ＊特性や信頼性に影響を与えない範囲の変更 | めっき | 捺印 | 外観 | ---
| ワイヤボンディング | ワイヤ材料変更（Au→Cu) |  | x |  | リードフレーム |  | --- | ---
| モールディング | 樹脂材料の小変更 | x |  | 特性や信頼性に影響を与えない範囲の変更 | バンプボンディング
| モールディング | 樹脂材料の基材変更(ビフィニール→MAR(ハロゲンフリー化)) |  | x |  | アンダーフィル
| モールディング | 樹脂材料ベンダ追加 |  | x |  | リッド搭載
| モールディング | モールド外形の小変更 | x |  | 裏面イジェクターピン配置、コーナー面取りの調整等 | 捺印
| モールディング | 外形図面変更を伴うモールド外形寸法の変更 |  | x |  | 検査・スクリーニング
| ボールアタッチ | ボール組成変更 (SnPb→SnAgCu、Sn1Ag0.5Cu→Sn3Ag0.5Cu等） |  | x |  | 梱包・輸送
| ボールアタッチ | 外形図面変更を伴うボールサイズの変更 |  | x
| 封止後個片化 | ---
| めっき | タイバーカット工程とめっき工程の工程順変更 | x
| めっき | メッキ種変更 (SnPb→Sn(Pbフリー化)等) |  | x
| リード加工 | タイバーカット工程とめっき工程の工程順変更 | x
| リード加工 | 外形図面変更を伴うリード部の形状変更 |  | x
| バンプボンディング | バンプ組成変更 (Sn-Ag-Cu→Sn-Ag等） |  | x
| アンダーフィル | 樹脂材料の小変更 | x |  | 特性や信頼性に影響を与えない範囲の変更
| リッド搭載 | リッド外形の小変更 | x |  | ＊特性や信頼性に影響を与えない範囲の変更
| 捺印 | 捺印フォント・ロゴの変更 | x
| 捺印 | 変更捺印方法変更（インク→レーザー） |  | x
| 検査スクリーニング | バーンイン時間の変更 | x |  | バーンイン時間を提示済みの場合
| 検査スクリーニング | バーンイン時間の変更削除 |  | x
| 梱包輸送 | 梱包材の印刷デザイン変更 | x |  | 段ボール、防湿袋、乾燥材、湿度インジケータ、ラベル等
| 梱包輸送 | 梱包寸法(段ボール箱サイズ)の変更 | x
| 梱包輸送 | 梱包数量(トレイ内製品載り数、箱内トレイ枚数)の変更 |  | x | 受入れ側のマウンタ設定変更等が必要
| 梱包輸送 | 防湿梱包仕様の変更 |  | x
| 梱包輸送 | 同一のチップ・パッケージの上位互換仕様品の納入 | x |  | メモリ容量、温度、周波数等
注釈番号
*1
*2
*3
*4
*5
*6
*7
*8
*9
*10
変更有無
C(変更)
E(同等)
No
変更有無
有り
無し
Yes/No
Yes
No
OK/NG
OK
NG
---
DeQuMa Rev.
PCN-Delta-Qualification-Matrix-ZVEI-4_1.xlsm

## 4M1E基準 (hidden)
4M1E基準
No | Items | No 変更なし | E 同等 | C 変更
| 定義 | 資料提示不要 試験不要 | 同等性証明資料提示要 PAS(2b)試験不要※ | 変更内容提示 PASに従い試験実施
1 | Environment | 変更なし | ISO14644-1でクリーン度の クラス低下がないこと | ←以外の場合
2 | Man | 変更なし | スキル同等以上 ①同等以上トレーニング制度が実施されていること ②作業認定制度で認定された作業者が従事していること ①と②はAND | ←以外の場合
3 | Machine | 変更なし | ①出来栄え確認結果同等 ②同設備を使用する類似品ですでに信頼性試験実施済 基本は①と②はOR FMEAの結果でANDとなる場合も有 | ←以外の場合
4 | Material | 変更なし | ①出来栄え確認結果同等 ②同設備を使用する類似品ですでに信頼性試験実施済 基本は①と②はOR FMEAの結果でANDとなる場合も有 | ←以外の場合
5 | Method | 変更なし | ①出来栄え確認結果同等 ②同設備を使用する類似品ですでに信頼性試験実施済 基本は①と②はOR FMEAの結果でANDとなる場合も有 | ←以外の場合
Note on E4: ※同等性証明のための試験は実施要（出来栄え確認など） ※PAS(2b)上の試験を実施する場合は計画フェーズで顧客個別要求

## 変更有無基準 (hidden)
変更有無基準
Man:
作業者管理 | 変更有無判断
委託先の作業認定制度を導入し教育を受け認定された作業者が従事している。 | E(同等)
Machine:
装置 | 変更有無判断
同一装置の移設 | No
同一機種の号機違い | No
同型の上位機種 | E(同等)
同機能を有する別型装置 | E(同等)
上記以外 | C(変更)
Environment: クリーン度管理クラス(ISO Class)の差と自社基準を満たしているかで判断
クリーン度管理クラス(ISO Class) | 変更有無判断 |  | 変更前 | 変更後 | 変更有無判断 | 自社基準 | 判断
変更前＜ 変更後 | E(同等) | 例１ | Class 6 | Class 5 | E(同等) | Class 6 以上 | OK
変更前＝変更後 | E(同等) | 例２ | Class 6 | Class 6 | E(同等) | Class 7 以上 | OK
変更前 ＞変更後 | C(変更) | 例３ | Class 6 | Class 7 | C(変更) | Class 7 以上 | OK
|  | 例４ | Class 6 | Class 7 | C(変更) | Class 6 以上 | NG

## example#1 (hidden)
■初期工程能力調査：基礎特性(寸法)
|  |  | Fab-A | Fab-B | 【補足事項】
|  |  | Cpk | Cpk | 半導体部品や電子部品の工程変更前後で、製造工程の出来映えを確認するために、
| ボール形状 | つぶれ径 |  |  | ノウハウに直結する実測値などのエビデンスの開示は、関係者全体にリスク※が伴う。
| ループ形状 | ループ高さ |  |  | （※開示する側の事業影響、開示を受ける側の守秘管理、など）
このため以下のような、指数等によるエビデンスを示すことを推奨する。
■初期工程能力調査：基礎特性(機械的強度)
『 製品仕様を満たすために、変更前後の製造基準値が設定され、製造工程の
|  |  | Fab-A | Fab-B | 出来映えの分布が、製造基準値に対して余裕度を確保できていること。』
|  |  | Cpk | Cpk | （ex. 工程変更前後の工程能力で比較）
| 剥離強度 | Share
Pull
■測定システム解析調査
Fab-B
GRR%
■拠点実績
Fab-B
| 実績 | 稼働期間
平均月産(過去１年)

## example#2 (hidden)
■電気的特性(補正後等価性)：DC特性
|  |  | Datasheet |  | Fab-A |  | Fab-B |  | 測定条件 | 単位
|  |  | min | max | min | max | min | max
| V_OH | Highレベル出力電圧 | [6 empty] | I_OH=-1mA | V
| V_OL | Lowレベル出力電圧 | [6 empty] | I_OL=１ｍA | V
■電気的特性(補正後等価性)：AC特性
|  |  | Datasheet |  | Fab-A |  | Fab-B |  | 測定条件 | 単位
|  |  | min | max | min | max | min | max
| iCLK | システムクロック
| PCLKA | 周辺モジュールAクロック

## example#3 (hidden)
■信頼性試験
|  |  | Sample-size |  | Method |  |  | Result
|  |  | pieces | lot | spec | condition | duration
| A2 | THB | 77 | 3 | JESD22-A101 | 85C / 85%RH | 1000h | 0 fail
| A3 | AC